## Foglio1
Scheda tecnica Kovervit®-DX (tipo 943/B)
Uso Consigliato:
Fissaggio di pannelli di copertura con avvitamento diretto
su strutture in ferro senza preforo
Caratteristiche dimensionali:
Diametro vite: 6,3 mm
Lunghezza vite: da 20 a 200 mm
Lunghezza filettatura max: 60 mm
Testa: Chiave esagonale 10 mm
Caratteristiche fisiche / meccaniche
Materiale base: Acciaio al carbonio C18
Trattamento termico: Carbonitrurazione
Trattamento galvanico: Chromiting® lunga resistenza
alla corrosione in nebbia salina.
Resistenza minima a trazione: 2100 Kg
Resistenza minima a taglio: 1680 Kg
Coppia minima di rottura a torsione: 172 Kg x cm
Capacità di foratura su materiali metallici: 7 mm (max)
Velocità di foratura consigliata: 1000 - 1500 rpm
Resistenza allo strappo
Sforzo di sfilamento minimo dal ferro secondo la seguente tabella
Spessore Supporto |  | Sforzo Sfilamento
dal supporto
| [ mm ] |  | [ Kg ]
| 1.5 |  | 400
| 2 |  | 650
| 3 |  | 950
| 4 |  | 1350
| 5 |  | 1700
| 6 |  | 1900
| 7 |  | 2050