## Foglio1
Report Test Prova di Flessione Pannelli
Tipo di Prova: | A5 | Report Test N. : | 2
Codice Pannello: | IS2.A5.T2.S2.F1.E.PP | Provino N. : | 2
Dati Lotto
Cliente: | LATTONEDIL | Linea: | 2
Data produzione: | 2012-03-20 | Fornitore:
N.Commessa: | 3590 | Turno: | I°
Tipologia schiuma/lana: | PUR | Densità: | 40
N.Coil interno: |  | N.coil esterno:
Spessore lamiera int.: | 0.35 | Spessore lamiera ext.: | 0.35
Materiale lamiera int.: | ACCIAIO | Materiale lamiera ext.: | ACCIAIO
Dimensioni pannello [mm] |  |  | Peso pannello [Kg/mq]:
W [mm]:
L [mm]: |  |  | Azzeramento freccia (mm)
D [mm]: |  |  | 23.420818
Durata Prova [min]: | 2.626667
Carico Massimo[N]: | 6684.094326 |  | LUCE=6000 mm
Motivo fine prova: | Rottura del pannello
Grafico Carico(N)/Deformazione(mm)
Operatore:
|  | Data: | 2012-04-13
C:\LEONARDO\PC\ISC.A5.T1.S3.F1.E.PR.20120413_1607.csv

## Foglio2
Cella SX ant. (N) | Cella SX post. (N) | Cella DX ant. (N) | Cella DX post. (N) | Cella unità pneumatica (N) | Freccia (mm) | Def. laterale SX ant. (mm) | Def. laterale SX post. (mm) | Def. laterale DX ant. (mm) | Def. laterale DX post. (mm) | Carico totale (N)
0 | 0 | 0 | 0 | 0 | 0 | 0 | 0 | 0 | 0 | 0
77.97 | 113.02 | 84.5 | 126.91 | 3.32 | 2.95 | -0.07 | -0.26 | 0.08 | 0.82 | 402.39
84.65 | 118.05 | 80.93 | 123.2 | 1.28 | 2.98 | 0.09 | -0.03 | 0.07 | 0.14 | 406.82
85.92 | 123.69 | 79.73 | 130.01 | 2.75 | 3.01 | 0.23 | 0.18 | 0.35 | 0.2 | 419.35
76.19 | 124 | 82.3 | 122.42 | 2.45 | 3.04 | 0.04 | 0.16 | 0.3 | 0.17 | 404.91
78.44 | 116.75 | 68.13 | 123.33 | 3.45 | 3.17 | -0.22 | -0.27 | 0.3 | 0.27 | 386.66
79.44 | 117.87 | 74.68 | 138.45 | 2.6 | 3.03 | -0.14 | 0.13 | -0.12 | 0.11 | 410.44
74.45 | 128.84 | 89.34 | 126.52 | 3.05 | 2.96 | 0.06 | -0.15 | -0.07 | 0.18 | 419.15
84.77 | 118.56 | 88.5 | 115.81 | 4.06 | 3.02 | 0.17 | -0.27 | 0.45 | 0.19 | 407.64
76.99 | 119.43 | 87.98 | 128.71 | 0.18 | 3.01 | 0.08 | -0.2 | 0.54 | -0.08 | 413.11
84.22 | 118.37 | 86.74 | 117.32 | 3.21 | 3.01 | -0.09 | -0.4 | 0.31 | -0.03 | 406.65
92.14 | 114.71 | 80.46 | 126.09 | 6.23 | 2.91 | 0.06 | -0.15 | 0.1 | 0.29 | 413.4
88.22 | 118.41 | 46.31 | 126.82 | 2.56 | 3.04 | -0.12 | -0.14 | 0.21 | 0.12 | 379.76
95 | 123.13 | 71.18 | 120.56 | 1.11 | 3.05 | -0.05 | 0.04 | 0.23 | 0.23 | 409.88
89.24 | 116.34 | 66.4 | 130 | 3.32 | 3 | 0.36 | 0.15 | 0.12 | -0.03 | 401.98
69.64 | 116.58 | 82.01 | 115.3 | 3.27 | 3.08 | -0.01 | 0 | 0.09 | 0.12 | 383.53
84.04 | 127.91 | 70.88 | 119 | 3.1 | 2.52 | -0.29 | -0.33 | 0.22 | 0.11 | 401.84
93.97 | 121.46 | 85.77 | 129.41 | 4.06 | 3.02 | 0.48 | -0.46 | 0.19 | 0.36 | 430.61
86.7 | 117.68 | 93.72 | 125.13 | 2.89 | 2.82 | 0.41 | -0.22 | 0.53 | 0.19 | 423.22
90 | 119.97 | 76.91 | 130.03 | 3.85 | 3.13 | 0.01 | 0.13 | 0.03 | 0.4 | 416.91
84.65 | 113.55 | 71.24 | 134.57 | 0.14 | 3.22 | 0.04 | -0.02 | -0.09 | 0.16 | 404.01
84.97 | 121.6 | 72.83 | 144.8 | 3.49 | 3.13 | 0.22 | -0.03 | 0.42 | 0.1 | 424.21
82.26 | 130.72 | 86.77 | 128.36 | 4.14 | 3.05 | -0.14 | -0.12 | 0.21 | 0.25 | 428.11
82.52 | 120.52 | 72.75 | 116.38 | 3.64 | 3.06 | -0.09 | 0.13 | 0.12 | 0.63 | 392.16
69.32 | 121.47 | 71.23 | 139.71 | 3.83 | 3.05 | -0.1 | 0.11 | 0.31 | 0.54 | 401.73
84.21 | 114.99 | 72.33 | 141.38 | 3.74 | 3.21 | 0.08 | 0.06 | 0.23 | 0.25 | 412.9
80.1 | 120.09 | 83.99 | 129.98 | 4.47 | 3.33 | 0 | -0.44 | 0.35 | 0.08 | 414.17
82.35 | 116.53 | 69.36 | 121.65 | 3.51 | 2.84 | 0.23 | -0.16 | 0.19 | 0.19 | 389.9
111.15 | 123.69 | 80.43 | 128.53 | 3.72 | 3.1 | -0.14 | 0.23 | 0.16 | 0.1 | 443.81
88.96 | 119.46 | 82.82 | 133.04 | 2.24 | 2.65 | -0.44 | -0.31 | 0.34 | 0.38 | 424.27
79.54 | 119.93 | 75.85 | 130.82 | 2.93 | 3.03 | 0.12 | -0.24 | 0.19 | 0.18 | 406.15
80.72 | 120.87 | 89.37 | 126.49 | 5.48 | 2.95 | 0.5 | -0.25 | 0.56 | 0.39 | 417.45
77.92 | 127.4 | 84.81 | 118.09 | 3.81 | 3.11 | 0.17 | -0.55 | 0.21 | 0.03 | 408.22
81.74 | 126.32 | 92.71 | 134.37 | 3.6 | 3.12 | 0.11 | -0.24 | 0.12 | 0.45 | 435.14
82.11 | 120.63 | 94.12 | 133.44 | 2.39 | 3.21 | -0.1 | -0.37 | 0.29 | 0.22 | 430.31
87.2 | 109.24 | 81.35 | 128.86 | 2.62 | 3.07 | 0.17 | -0.33 | 0.09 | 0.56 | 406.65
82.45 | 128.38 | 75.12 | 137.97 | 3.08 | 3.33 | -0.27 | -0.21 | 0.29 | 0.65 | 423.91
83.78 | 118.62 | 84.84 | 133.31 | 1.59 | 3.12 | 0.13 | -0.13 | 0.29 | 0.31 | 420.55
93.16 | 123.82 | 82.26 | 128.17 | 2.56 | 3.34 | 0.1 | 0.12 | 0.19 | -0.01 | 427.41
84.46 | 128.46 | 77.02 | 133.44 | 2.58 | 3.05 | -0.12 | -0.13 | 0.17 | 0.29 | 423.38
86.85 | 127.41 | 81.45 | 132.96 | 2.85 | 3.18 | -0.26 | -0.5 | 0.19 | 0.2 | 428.67
89.75 | 125.57 | 86.22 | 139.69 | 2.39 | 3.07 | 0.1 | -0.68 | 0.3 | 0.28 | 441.23
80.81 | 116.94 | 94.92 | 129.77 | 4.37 | 2.86 | 0.29 | -0.24 | 0.63 | 0.25 | 422.45
79.66 | 119.05 | 94.58 | 130.24 | 3.87 | 3.02 | -0.1 | -0.53 | 0.27 | 0.35 | 423.53
77.86 | 131 | 85.51 | 126.93 | 3.79 | 3.13 | 0.13 | -0.14 | 0.38 | 0.28 | 421.29
87.82 | 110.09 | 83.72 | 138.81 | 2.88 | 3.12 | 0.06 | 0.29 | 0.25 | 0.31 | 420.44
95.54 | 122.74 | 79.03 | 127.48 | 3.87 | 3.01 | -0.25 | -0.07 | 0.21 | 0.09 | 424.78
82.35 | 116.09 | 88.69 | 124.89 | 3.46 | 3.03 | -0.11 | 0.14 | 0.3 | 0.53 | 412.01
71.59 | 126.37 | 83.83 | 123.45 | 2.37 | 3.11 | 0 | -0.15 | 0.23 | 0.08 | 405.24
82.83 | 127.03 | 103.68 | 128.12 | 2.73 | 3.01 | 0.48 | -0.36 | 0.2 | 0.67 | 441.66
68.88 | 121.65 | 83.3 | 123.48 | 2.36 | 3.18 | 0.05 | -0.1 | 0.11 | 0.37 | 397.3
75.37 | 118.52 | 69.39 | 130.87 | 3.41 | 3.53 | 0.15 | -0.01 | 0.03 | 0.05 | 394.14
78.6 | 121.66 | 82.66 | 140.63 | 3.2 | 3.12 | 0.07 | -0.28 | 0.22 | 0.02 | 423.56
90.95 | 123.09 | 74.05 | 136.41 | 5.47 | 3.15 | -0.1 | 0.03 | 0.35 | 0.12 | 424.49
87.14 | 123.62 | 68.54 | 129.13 | 3.3 | 3.06 | 0.15 | -0.03 | 0.2 | 0.54 | 408.43
82.04 | 117.06 | 70.06 | 140.38 | 7.22 | 3.21 | -0.09 | -0.13 | 0.09 | 0.24 | 409.54
81.09 | 125.07 | 87.53 | 138.34 | 4.12 | 3.19 | 0.18 | -0.01 | 0.38 | 0.77 | 432.04
82.36 | 125.22 | 86.62 | 139.23 | 0.64 | 3.12 | 0.02 | -0.18 | 0.29 | 0.27 | 433.43
84.37 | 137.36 | 103.99 | 130.21 | 4.27 | 3.16 | 0.03 | -0.26 | 0.14 | 0.26 | 455.93
76.27 | 131.04 | 79.77 | 138.37 | 3.53 | 3.13 | -0.18 | -0.21 | 0.16 | 0.14 | 425.45
86.6 | 127.22 | 80.94 | 123.08 | 2.65 | 3.09 | -0.18 | -0.44 | 0.34 | 0.06 | 417.83
93.4 | 129.38 | 74.36 | 142.93 | 2.79 | 3.24 | -0.02 | -0.4 | 0.44 | 0.13 | 440.07
80.68 | 135.29 | 78.79 | 130.94 | 2.97 | 3.4 | 0.26 | 0.03 | 0.11 | 0 | 425.7
72.92 | 132.29 | 95.11 | 126.36 | 3.2 | 3.27 | 0.13 | 0.42 | 0.27 | 0.15 | 426.67
80.78 | 126.35 | 69.29 | 139.74 | 3.19 | 3.39 | -0.11 | -0.39 | -0.11 | 0.37 | 416.16
88.84 | 133.19 | 74.87 | 140.14 | 4.19 | 3.29 | 0.14 | -0.27 | 0.3 | 0.31 | 437.04
73.21 | 138.11 | 75.65 | 147.2 | 4.35 | 3.23 | 0.27 | -0.02 | 0.21 | 0.19 | 434.18
87.64 | 136.33 | 84.92 | 128.17 | 3.29 | 3.23 | 0.15 | -0.52 | 0.34 | 0.59 | 437.06
93.09 | 122.16 | 86.82 | 144.51 | 2.86 | 3.24 | -0.21 | -0.04 | 0.09 | 0.33 | 446.59
82.49 | 132.26 | 89.09 | 146.54 | 3.4 | 3.22 | 0.02 | 0.17 | 0.06 | 0.06 | 450.39
107.01 | 134.6 | 86.64 | 139.03 | 2.92 | 3.24 | 0.18 | -0.23 | 0.19 | 0.26 | 467.28
89.13 | 136.26 | 84.32 | 143.56 | 3.13 | 3.3 | -0.3 | -0.46 | 0.26 | 0.2 | 453.27
104.39 | 128.37 | 75.91 | 141.53 | 3.82 | 3.34 | -0.2 | -0.27 | 0.26 | 0.55 | 450.2
94.83 | 135.7 | 90.86 | 159.81 | 3.23 | 4.76 | 0.26 | -0.26 | 0.38 | 0.54 | 481.2
86.99 | 133.09 | 89.25 | 140.5 | 3.44 | 3.32 | 0.12 | 0.17 | 0.12 | 0.17 | 449.83
89.97 | 118.78 | 61.17 | 142.63 | 3.42 | 3.15 | -0.04 | -0.33 | -0.01 | 0.22 | 412.55
85.71 | 136.01 | 87.69 | 142.73 | 3.22 | 3.29 | 0.18 | -0.16 | 0.38 | 0.18 | 452.14
79.93 | 131.91 | 92.14 | 140.83 | 7.88 | 3.16 | 0.22 | -0.08 | 0.5 | 0.36 | 444.81
83.31 | 132.78 | 78.11 | 135.09 | 3.37 | 3.19 | 0.07 | -0.32 | 0.17 | 0.52 | 429.28
87.08 | 131.73 | 78.58 | 144.14 | 1.35 | 3.3 | -0.01 | -0.32 | 0.07 | 0.43 | 441.54
84.63 | 126.84 | 85.88 | 153.67 | 3 | 3.34 | 0.14 | 0.06 | 0.24 | 0.41 | 451.02
83.88 | 137.72 | 94.14 | 138.99 | 3.52 | 3.27 | 0.28 | -0.16 | 0.42 | 0.09 | 454.72
90.87 | 139.2 | 56.41 | 135.83 | 3.29 | 3.28 | -0.22 | -0.3 | 0.31 | 0.18 | 422.31
93.22 | 137.35 | 83.79 | 142.84 | 2.51 | 3.27 | 0.19 | 0.04 | 0.14 | 0.12 | 457.19
82.95 | 140.19 | 82.56 | 153.91 | 3.77 | 4.31 | -0.2 | -0.19 | 0.4 | 0.23 | 459.61
86.09 | 138.32 | 85.55 | 137.52 | 3.91 | 3.39 | 0.13 | -0.57 | 0.27 | 0.52 | 447.48
96.39 | 138.66 | 97.85 | 151.89 | 3.75 | 3.73 | 0.17 | -0.06 | -0.05 | 0.35 | 484.79
97.72 | 135.94 | 86.91 | 147.53 | 3.52 | 3.31 | 0.08 | 0.15 | 0.36 | 0.2 | 468.09
86.48 | 135.61 | 81.59 | 144.68 | -6.88 | 3.4 | -0.25 | -0.3 | 0.09 | 0.25 | 448.36
90.98 | 140.41 | 79.32 | 156.72 | 3.86 | 3.38 | 0.29 | 0.01 | 0.01 | 0.68 | 467.43
96.48 | 143.64 | 86.56 | 156.38 | 0.42 | 3.38 | -0.09 | -0.01 | 0.48 | 0.01 | 483.06
92.61 | 141.35 | 80.72 | 149.07 | 2.9 | 3.49 | 0.03 | 0.09 | 0.28 | 0.83 | 463.75
92.72 | 147.35 | 87.85 | 153.68 | 2.96 | 3.43 | 0.13 | -0.2 | 0.38 | -0.02 | 481.6
87.94 | 143.89 | 83.61 | 144.42 | 2.88 | 3.46 | 0.24 | 0.08 | 0.23 | 0.12 | 459.87
95.03 | 148.54 | 88.43 | 149.98 | 4.68 | 3.44 | 0.21 | -0.25 | 0.2 | 0.47 | 481.98
81.89 | 143.26 | 88.41 | 172.28 | 2.75 | 2.91 | -0.16 | 0.05 | 0.44 | 0.11 | 485.84
89.6 | 149.61 | 90.02 | 154.36 | 3.22 | 3.39 | 0.34 | -0.17 | 0.27 | 0.37 | 483.59
107.12 | 144.14 | 62.92 | 148.78 | 2.57 | 2.55 | 0.01 | -0.16 | 0.08 | 0.09 | 462.96
92.57 | 147.32 | 80.23 | 153.22 | 3 | 3.52 | 0.01 | 0.26 | 0.34 | 0.47 | 473.34
80.1 | 140.3 | 90.71 | 158.12 | -0.32 | 3.23 | 0.07 | 0.23 | 0.36 | 0.21 | 469.24
91.07 | 154.31 | 84.29 | 153.16 | 2.53 | 3.47 | 0.07 | -0.18 | 0.36 | 0.18 | 482.83
86.33 | 155.33 | 90.22 | 159.57 | 4.46 | 3.51 | 0.07 | -0.3 | 0.24 | 0.15 | 491.45
88.2 | 151.58 | 101.77 | 168.8 | 3.08 | 3.53 | 0.12 | -0.91 | 0.15 | 0.24 | 510.35
69.17 | 155.33 | 88.9 | 160.8 | 2.15 | 3.65 | -0.06 | -0.2 | 0.36 | 0.41 | 474.21
90.98 | 138.13 | 88.21 | 169.4 | 3.15 | 3.55 | 0.14 | -0.09 | 0.14 | 0.09 | 486.72
90.71 | 153.06 | 86.1 | 158.25 | 4.01 | 3.66 | -0.09 | 0.12 | 0.26 | 0.24 | 488.13
90.56 | 167 | 101.67 | 168.35 | 2.6 | 4.01 | 0.15 | -0.39 | 0.47 | 0.66 | 527.58
98.65 | 152.27 | 87.72 | 167.15 | 2.22 | 3.51 | 0.08 | -0.15 | 0.38 | 0.35 | 505.79
90.77 | 153.96 | 102.13 | 159.9 | 3.27 | 3.3 | -0.19 | -0.18 | 0.15 | 0.07 | 506.76
87.92 | 158.34 | 92.81 | 154.97 | 3.32 | 3.67 | -0.04 | -0.2 | 0.26 | 0.13 | 494.04
95.21 | 153.4 | 100.16 | 169.94 | 2.75 | 3.65 | -0.14 | -0.27 | 0.6 | 0.36 | 518.72
94.15 | 153.81 | 87.42 | 166.9 | 2.04 | 3.72 | -0.13 | -0.12 | 0.16 | 0.2 | 502.28
93.68 | 161.46 | 104.79 | 164.99 | 5.33 | 3.74 | -0.05 | 0.13 | 0.36 | 0.27 | 524.92
87.33 | 158.93 | 98.5 | 156.38 | 3.23 | 3.73 | 0 | -0.29 | 0.14 | 0.63 | 501.14
72.2 | 150.02 | 82.63 | 168.31 | 2.52 | 3.62 | 0.16 | -0.1 | 0.21 | 0.53 | 473.16
89.34 | 165.88 | 80.68 | 164.99 | 3.4 | 3.69 | 0 | -0.34 | 0.12 | 0.46 | 500.9
94.64 | 166.79 | 90.65 | 166.57 | 3.55 | 3.64 | 0.02 | -0.14 | 0.41 | 0.4 | 518.65
96.24 | 149.9 | 86.36 | 174.19 | 3.68 | 3.68 | 0.73 | 0 | 0.09 | -0.15 | 506.7
103.24 | 155.55 | 92.76 | 159.32 | 3.21 | 3.67 | 0.02 | -0.16 | 0.41 | -0.05 | 510.86
95.43 | 152.14 | 75.69 | 170.03 | 2.48 | 3.98 | -0.5 | 0.01 | 0.32 | 0.13 | 493.29
105.55 | 158.33 | 84.92 | 181.01 | 2.78 | 3.77 | 0.02 | -0.49 | 0.14 | 0.23 | 529.8
93.94 | 163.5 | 97.84 | 163.6 | 3.06 | 3.85 | 0.28 | -0.3 | 0.34 | 0.19 | 518.88
100 | 153.95 | 106.61 | 169.86 | 4.02 | 3.74 | -0.06 | -0.06 | 0.22 | -0.09 | 530.43
88.93 | 159.75 | 104.66 | 169.49 | 7.59 | 3.67 | 0.29 | -0.33 | 0.03 | 0.43 | 522.83
94.38 | 163.75 | 89.58 | 162.46 | 3.64 | 3.72 | 0.23 | -0.7 | 0.02 | -0.05 | 510.18
92.5 | 165.59 | 98.26 | 173.4 | 6.02 | 3.76 | 0.13 | -0.31 | 0.32 | 0.11 | 529.74
99.09 | 149.37 | 90.13 | 163.53 | 3.03 | 3.76 | 0.15 | 0.06 | 0.21 | 0.67 | 502.12
107.43 | 156.2 | 88.93 | 176.77 | 3.47 | 3.72 | -0.03 | -0.02 | 0.08 | 0.78 | 529.32
96.61 | 159.12 | 80.81 | 168.98 | 3.49 | 3.79 | 0.01 | -0.17 | 0.23 | -0.14 | 505.52
106.76 | 161.47 | 92.88 | 163.08 | 3.54 | 3.85 | 0.15 | -0.29 | 0.35 | 0.2 | 524.19
91.52 | 167.57 | 96.83 | 166.72 | 3.19 | 3.58 | 0.22 | -0.08 | 0.25 | 0.48 | 522.64
85.47 | 169.28 | 99.54 | 149.56 | 2.2 | 3.88 | -0.07 | -0.5 | 0.3 | 0.5 | 503.86
95.23 | 180.79 | 93.05 | 164.13 | 2.61 | 3.68 | -0.27 | -0.21 | 0.51 | 0.32 | 533.19
96.76 | 166.71 | 112.07 | 177.32 | 2.77 | 3.84 | 0.18 | -0.17 | 0.33 | 0.29 | 552.86
91.04 | 163.28 | 104.72 | 175.3 | 4.72 | 3.68 | 0.27 | -0.17 | 0.45 | 0.3 | 534.34
105.01 | 162.18 | 77.91 | 164.32 | 1.89 | 3.86 | 0.07 | 0 | 0.29 | 0.23 | 509.41
92.81 | 155.33 | 89.86 | 175.41 | 4.49 | 3.82 | 0.03 | -0.21 | 0.23 | 0.52 | 513.4
98.84 | 167.32 | 92.76 | 173.02 | 3.29 | 3.87 | -0.16 | -0.23 | 0.35 | 0.66 | 531.95
98.46 | 166.63 | 101.68 | 176.68 | 2.97 | 3.94 | 0.02 | -0.26 | 0.37 | 0.08 | 543.45
100.06 | 169.22 | 103.63 | 164.35 | 3.28 | 3.93 | 0.27 | -0.12 | 0.1 | 0.68 | 537.27
101.13 | 170.85 | 100.14 | 179.11 | 1.77 | 3.95 | 0.06 | -0.16 | 0.35 | 0.03 | 551.22
102.94 | 177.53 | 84.77 | 174 | 2.66 | 3.45 | 0.21 | 0.02 | 0.14 | 0.24 | 539.24
91.04 | 173.5 | 95.97 | 168.62 | 1.77 | 3.94 | 0.12 | 0.1 | 0.3 | 0.21 | 529.13
107.6 | 168.69 | 61.72 | 171.59 | 2.75 | 3.86 | -0.31 | 0.07 | 0.15 | 0.2 | 509.6
87.7 | 169.65 | 105.22 | 181.16 | 2.29 | 3.99 | -0.07 | -0.32 | 0.35 | -0.01 | 543.73
102.04 | 170.56 | 93.69 | 184.68 | 3.17 | 3.84 | -0.18 | -0.37 | 0.51 | 0.2 | 550.97
98.85 | 175.64 | 108.34 | 187.72 | 3.58 | 4.05 | 0.04 | 0.01 | 0.14 | 0 | 570.57
100.74 | 176.16 | 103.73 | 185.03 | 5.31 | 4.05 | -0.01 | -0.2 | 0.37 | 0.05 | 565.66
101.61 | 176.84 | 94.6 | 174.72 | 2.76 | 4.05 | -0.02 | -0.49 | 0.1 | 0.4 | 547.77
127.53 | 174.98 | 100.48 | 179.48 | 1.33 | 3.93 | 0.36 | -0.03 | 0.23 | 0.13 | 582.48
95.89 | 182.23 | 98.34 | 185.95 | 3.19 | 4 | -0.1 | -0.46 | 0.14 | 0.52 | 562.42
90.45 | 176.97 | 97.97 | 185.32 | 3.07 | 4.16 | 0.04 | -0.14 | 0.31 | 0.37 | 550.71
101.33 | 183.17 | 108.61 | 187.93 | 3.42 | 3.9 | 0.26 | -0.17 | 0.35 | 0.33 | 581.04
104.61 | 179.28 | 107.72 | 180.64 | 2.65 | 4.07 | -0.13 | -0.11 | 0.31 | 0.28 | 572.24
104.99 | 172.12 | 95.25 | 187.29 | 3.04 | 3.76 | -0.41 | -0.18 | 0.28 | 0.27 | 559.65
110.58 | 182.51 | 93.02 | 183.89 | 1.85 | 4.1 | -0.07 | 0.04 | 0.25 | 0.31 | 570
88.94 | 183.97 | 103.75 | 192.97 | 5.94 | 4.16 | 0.23 | -0.13 | 0.32 | 0.28 | 569.62
103.69 | 188.48 | 120.88 | 171.9 | 2.17 | 4.21 | -0.11 | -0.08 | 0.31 | -0.1 | 584.95
107.09 | 190.15 | 103.94 | 186.97 | 5.91 | 4.25 | -0.03 | 0.25 | 0.16 | 0.45 | 588.15
107.94 | 187.66 | 106.8 | 187.93 | 2.16 | 4.23 | -0.19 | -0.14 | 0.33 | -0.11 | 590.33
116.11 | 177.97 | 94.04 | 193.4 | 4.59 | 4.17 | -0.15 | 0.21 | 0.39 | 0.37 | 581.52
107.44 | 184.39 | 121.8 | 200.46 | 2.53 | 4.2 | -0.07 | -0.36 | 0.26 | 0.39 | 614.09
112.25 | 183.38 | 104.24 | 204.74 | 1.67 | 4.36 | 0.16 | -0.14 | 0.22 | 0.33 | 604.6
112.57 | 173.09 | 81.58 | 190.12 | 1.98 | 4.79 | 0.32 | 0.16 | 0.15 | -0.12 | 557.36
89.96 | 184.1 | 105.37 | 189.71 | 3.97 | 4.3 | 0.03 | -0.29 | 0.16 | 0.17 | 569.14
116.01 | 196.45 | 115.22 | 199.41 | 2.9 | 5.27 | 0.26 | -0.15 | 0.15 | 0.23 | 627.09
103.24 | 187.11 | 104.18 | 194.7 | 1.44 | 4.26 | -0.03 | -0.56 | 0.28 | 0.17 | 589.23
107.84 | 195.8 | 107.06 | 195.06 | 1.25 | 3.72 | 0.11 | -0.33 | 0.28 | 0.46 | 605.76
110.98 | 190.18 | 110.51 | 180.91 | 2.68 | 4.37 | 0.04 | -0.22 | 0.17 | 0.49 | 592.58
98.41 | 192.49 | 119.85 | 194.58 | 9.11 | 4.35 | 0.21 | -0.2 | 0.13 | 0.17 | 605.34
99.62 | 187.73 | 120.41 | 204.73 | 1.59 | 4.4 | 0.05 | -0.27 | 0.32 | -0.22 | 612.49
119.43 | 195.58 | 107.77 | 195.14 | 2 | 4.39 | -0.16 | -0.06 | 0.42 | 0.29 | 617.92
114.36 | 197.62 | 112.57 | 210.04 | 1.85 | 4.5 | -0.06 | -0.23 | 0.32 | 0.42 | 634.59
111.41 | 202.14 | 120.25 | 206.72 | 0.84 | 4.46 | 0.36 | -0.57 | 0.16 | 0.31 | 640.52
109.62 | 197.2 | 93.7 | 189.95 | 1.82 | 4.41 | 0.15 | 0 | 0.32 | 0.1 | 590.48
97.88 | 192.46 | 106.12 | 216.74 | 1.97 | 4.46 | -0.17 | -0.32 | 0.38 | 0.27 | 613.2
111.1 | 197.68 | 118.26 | 205.37 | 2.03 | 4.65 | -0.21 | -0.52 | 0.18 | 0.29 | 632.41
109.18 | 188.92 | 114.3 | 206.45 | 2.63 | 4.48 | 0.05 | 0.16 | 0.48 | 0.44 | 618.85
102.26 | 190.46 | 115.05 | 203.36 | 3.08 | 3.88 | -0.07 | 0 | 0.63 | 0.2 | 611.14
95.92 | 196.33 | 116.08 | 203.44 | 2.41 | 4.51 | 0.21 | -0.89 | 0.25 | -0.08 | 611.76
119.85 | 197.96 | 122.68 | 210.42 | -1.85 | 4.51 | 0.25 | -0.17 | 0.49 | 0.21 | 650.91
112.19 | 189.4 | 115.9 | 214 | 2.85 | 4.54 | 0.2 | -0.58 | 0.09 | 0.27 | 631.5
129.44 | 203.68 | 113.94 | 201.64 | -1.5 | 4.54 | 0.14 | -0.34 | 0.43 | 0.08 | 648.69
112.18 | 200.78 | 108.39 | 211.72 | 2.63 | 4.5 | 0.23 | -0.8 | 0.26 | 0.23 | 633.07
120.91 | 197.68 | 109.17 | 210.16 | 2.25 | 4.53 | 0.14 | -0.2 | 0.17 | 0.09 | 637.92
120.5 | 189.86 | 92.84 | 218.16 | 3 | 4.5 | 0.13 | 0.18 | 0.31 | 0.7 | 621.36
99.83 | 200.75 | 109.73 | 202.16 | 1.92 | 4.62 | 0.18 | -0.41 | 0.17 | 0.49 | 612.48
110.41 | 208.6 | 118.9 | 204.46 | 2.37 | 4.79 | -0.13 | -0.08 | -0.03 | 0.19 | 642.36
119.21 | 204.19 | 113.46 | 218.49 | 1.63 | 4.57 | 0.16 | -0.56 | 0.37 | 0.4 | 655.36
126.79 | 199.17 | 111.47 | 214.7 | 2.87 | 4.52 | -0.35 | -0.48 | 0.05 | 0.46 | 652.13
121.16 | 203.19 | 107.26 | 212.58 | 1.51 | 4.66 | 0 | 0.33 | 0.19 | 0.82 | 644.19
120.08 | 218.19 | 136.78 | 215.27 | -4.9 | 4.53 | -0.04 | -0.08 | 0.56 | 0.09 | 690.32
118.56 | 210.97 | 116.5 | 211.18 | 2.87 | 4.68 | 0.22 | 0.32 | 0.25 | 0.45 | 657.21
121.5 | 210.49 | 118.77 | 217.79 | 0.1 | 4.72 | 0.25 | 0.1 | 0.14 | 0.4 | 668.54
113.69 | 212.81 | 110.95 | 197.12 | 1.87 | 4.78 | -0.11 | -0.09 | 0.31 | -0.16 | 634.57
128.98 | 210.37 | 114.49 | 214.27 | 1.55 | 4.76 | 0.07 | -0.15 | 0.28 | 0.05 | 668.1
119.54 | 207.46 | 121.56 | 220.83 | 2.71 | 4.67 | -0.19 | -0.22 | 0.22 | 0.26 | 669.38
104.61 | 213.26 | 123.51 | 220.85 | 1.55 | 4.78 | 0.2 | -0.47 | 0.23 | 0.4 | 662.23
127.64 | 221.39 | 124.85 | 217.66 | 3.02 | 4.52 | -0.31 | 0.16 | 0.19 | 0.37 | 691.54
121.62 | 211.43 | 121.8 | 224.97 | 2.34 | 4.93 | -0.08 | -0.51 | 0.38 | 0.36 | 679.81
127.37 | 212.5 | 129.16 | 230.57 | 2.17 | 4.44 | 0.31 | -0.32 | 0.02 | 0.31 | 699.6
119.94 | 210.88 | 129 | 218.31 | 2.17 | 4.76 | 0.06 | 0.58 | 0.21 | 0.48 | 678.13
111.02 | 206.6 | 116.06 | 223.33 | 0.37 | 4.81 | -0.13 | 0.21 | 0.13 | 0.2 | 657.03
116.53 | 213.31 | 132.18 | 215.08 | 2.32 | 4.86 | 0.3 | -0.59 | 0.2 | 0.23 | 677.09
123.48 | 214.48 | 135.06 | 223.32 | -1.16 | 4.97 | 0.15 | -0.34 | 0.29 | 0.21 | 696.33
130.81 | 209.29 | 132.57 | 224.67 | 2.89 | 4.88 | 0.11 | -0.08 | 0.25 | 0.19 | 697.34
136.1 | 219.39 | 126.05 | 225.9 | 2.52 | 4.9 | 0 | 0.1 | 0.2 | 0.08 | 707.44
128.82 | 214.09 | 122.83 | 204.38 | 1.67 | 4.84 | -0.22 | -0.3 | 0.11 | 0.13 | 670.11
127.89 | 212.19 | 127.54 | 227.54 | 1.88 | 4.98 | 0.23 | -0.19 | 0.32 | 0.25 | 695.16
125.23 | 216.66 | 124.01 | 235.23 | 2.04 | 4.88 | -0.19 | -0.28 | 0.65 | 0.68 | 701.13
132.61 | 213.88 | 124.58 | 227.5 | 1.9 | 5.04 | 0.17 | 0.19 | 0.34 | 0.18 | 698.56
120.86 | 205.31 | 103 | 235.05 | 2.17 | 5.15 | 0.22 | 0.12 | 0.09 | 0.13 | 664.22
123.65 | 218.84 | 129.88 | 209.93 | 1.51 | 5.02 | 0.11 | -0.1 | 0.43 | 0.42 | 682.29
135.14 | 216 | 130.59 | 227.5 | 1.15 | 5.16 | 0.32 | 0.06 | 0.1 | 0.17 | 709.23
132.09 | 219.39 | 132.92 | 234.39 | 2.04 | 5.05 | 0.19 | -0.26 | 0.28 | 0.48 | 718.79
157.48 | 226.41 | 128.02 | 228.1 | -0.44 | 5.14 | 0.03 | -0.09 | 0.37 | 0.46 | 740
134.98 | 218.88 | 135.36 | 233.4 | 1.67 | 5.12 | 0.31 | 0.12 | 0.22 | 0.36 | 722.62
136.52 | 229.67 | 141.31 | 235.08 | 2.34 | 5.1 | 0.47 | -0.38 | 0.17 | 0.39 | 742.58
138.43 | 224.26 | 150.51 | 220.34 | 1.4 | 5.16 | -0.07 | -0.34 | 0.3 | 0.23 | 733.54
139.16 | 232.3 | 140.33 | 235.74 | 1.82 | 5.1 | 0.13 | -0.26 | 0.45 | 0.03 | 747.53
138.98 | 221.33 | 142.48 | 241 | 1.99 | 4.63 | 0.21 | -0.27 | 0.17 | 0.46 | 743.8
142.18 | 227.51 | 140.33 | 232.74 | 1.44 | 5.18 | 0.2 | 0.12 | 0.28 | 0.26 | 742.76
144.14 | 215.06 | 117.96 | 229.76 | 1.94 | 6.33 | 0.52 | -0.16 | 0.03 | -0.01 | 706.92
134.78 | 221.38 | 137.67 | 240.29 | 1.72 | 5.22 | 0.06 | -0.43 | 0.54 | 0.42 | 734.12
138.02 | 232.8 | 136.85 | 234.63 | 2.04 | 5.26 | 0.22 | -0.03 | 0.04 | 0.4 | 742.3
146.34 | 225.94 | 133.26 | 230.97 | 1.52 | 5.24 | 0.15 | -0.12 | 0.16 | 0.3 | 736.51
134.91 | 217.03 | 151.17 | 242.2 | 7.12 | 5.24 | 0.14 | -0.01 | 0.55 | 0.11 | 745.3
146.62 | 229.49 | 109.17 | 217.81 | 1.71 | 5.26 | -0.1 | 0.06 | 0.2 | 0.68 | 703.09
139.08 | 219.84 | 140.94 | 233 | 5.98 | 5.35 | 0.17 | 0.03 | 0.26 | 0.53 | 732.85
145.53 | 233.67 | 140.46 | 242.69 | 1.59 | 5.29 | 0.12 | 0.23 | 0.28 | 0.04 | 762.35
138.3 | 220.36 | 149.67 | 217.48 | 2 | 5.31 | -0.03 | 0.22 | 0.49 | -0.17 | 725.81
146.18 | 220.34 | 149.05 | 254 | 1.92 | 5.3 | 0.65 | 0.38 | 0.04 | -0.12 | 769.56
145.91 | 228.16 | 144.84 | 228.43 | 2.07 | 5.32 | 0.02 | -0.01 | 0 | 0.06 | 747.34
147.58 | 232.04 | 149.97 | 245.24 | 1.53 | 6.2 | 0.22 | -0.14 | 0.32 | 0.38 | 774.83
145.75 | 231.79 | 150.88 | 230.87 | 1.85 | 5.27 | -0.09 | -0.12 | 0.24 | 0.23 | 759.29
141.68 | 213.88 | 145.81 | 234.87 | 2.35 | 5.38 | -0.15 | 0.02 | 0.09 | 0.34 | 736.24
153.67 | 231.26 | 155.7 | 240.69 | 2.01 | 5.36 | -0.21 | 0.39 | 0.1 | 0.29 | 781.32
153.73 | 231.24 | 149.57 | 238.87 | 5.78 | 5.4 | -0.04 | -0.24 | 0.34 | 0.21 | 773.41
152.71 | 231.51 | 140.81 | 224.62 | 2.63 | 5.39 | 0.07 | -0.36 | 0.17 | 0.51 | 749.65
169.18 | 239.39 | 150.1 | 232.43 | 3.2 | 5.39 | 0.09 | -0.09 | 0.25 | 0.27 | 791.09
157.15 | 225.39 | 156.98 | 251.96 | 2.97 | 5.54 | 0.18 | 0.13 | 0.15 | 0.72 | 791.49
151.18 | 228.35 | 158.56 | 238.12 | 0.81 | 5.54 | 0.1 | 0.08 | 0.23 | 0.17 | 776.2
154.75 | 221.69 | 142.22 | 229.9 | 1.87 | 5.34 | 0.05 | -0.07 | 0.36 | 0 | 748.56
155.47 | 230.07 | 166.9 | 242.44 | 3.68 | 5.48 | 0.2 | 0.08 | 0.27 | 0.22 | 794.87
148.24 | 239.06 | 166.68 | 233.13 | 2.22 | 5.08 | -0.17 | -0.11 | 0.49 | 0.57 | 787.12
155.4 | 227.19 | 167.91 | 240.22 | 1.52 | 5.51 | 0.14 | -0.32 | 0.11 | 0.4 | 790.71
158.84 | 230.83 | 141.98 | 238.91 | 1.78 | 5.61 | 0.36 | -0.02 | 0.48 | 0.18 | 770.56
152.02 | 233.98 | 158.15 | 230.84 | 2.29 | 5.45 | 0.06 | -0.49 | 0.29 | -0.16 | 774.99
158.01 | 245.16 | 168.31 | 241.36 | -4.29 | 5.56 | -0.07 | 0.02 | 0.17 | 0.45 | 812.85
156.31 | 238.64 | 161.46 | 243.5 | 0.56 | 5.54 | 0.14 | -0.37 | 0.15 | -0.04 | 799.91
164.66 | 235.39 | 165.32 | 242.51 | 2.39 | 5.6 | -0.2 | 0.05 | 0.21 | 0.39 | 807.88
165.39 | 242.18 | 170.55 | 257.75 | 3.13 | 5.59 | 0.09 | 0.15 | 0.27 | 0.53 | 835.87
167.29 | 241.86 | 172.87 | 245.54 | 3.04 | 5.64 | 0.2 | -0.23 | 0.16 | 0.27 | 827.55
158.9 | 238.39 | 178.95 | 245.91 | 2.39 | 5.73 | 0.3 | -0.1 | 0.13 | 0.06 | 822.15
179.95 | 240.43 | 162.73 | 242.08 | 3.05 | 5.68 | 0.11 | 0.1 | 0.29 | -0.06 | 825.19
159.6 | 238.3 | 178.55 | 252.31 | 2.91 | 5.62 | 0.28 | 0.12 | 0.29 | 0.41 | 828.76
157.49 | 247.02 | 176.29 | 231.77 | 1.31 | 5.77 | 0.03 | 0.18 | 0.32 | 0.31 | 812.57
171.43 | 236.56 | 163.37 | 233.12 | 2.08 | 5.6 | -0.05 | -0.04 | 0.28 | 0.32 | 804.49
162.52 | 238.37 | 175.87 | 250.37 | 2.61 | 5.79 | 0.14 | 0.13 | 0.4 | 0.5 | 827.14
158.98 | 242.15 | 176.45 | 251.81 | 4.85 | 6.04 | 0.36 | -0.32 | 0.26 | 0.05 | 829.4
164.1 | 248.1 | 177.84 | 252.16 | 4.16 | 5.83 | 0.13 | -0.34 | 0.25 | -0.16 | 842.2
186.47 | 254.09 | 181.65 | 244.5 | 1.93 | 5.84 | -0.15 | -0.23 | 0.36 | 0.25 | 866.71
164.72 | 245.19 | 188.71 | 252.77 | 1.93 | 5.89 | -0.02 | -0.3 | 0.17 | 0.01 | 851.4
182.9 | 246.93 | 175.21 | 241.7 | 4.49 | 5.91 | 0.12 | 0.02 | 0.28 | 0.41 | 846.74
174.16 | 254.38 | 189.05 | 268.92 | 2.6 | 5.97 | -0.08 | -0.01 | 0.22 | -0.04 | 886.52
171.69 | 251.91 | 182.42 | 251.33 | 2.58 | 6 | -0.02 | 0.07 | 0.39 | 0.4 | 857.35
167.98 | 245.84 | 182.1 | 270.57 | 2.93 | 6.39 | 0.31 | 0.03 | 0.25 | 0.27 | 866.5
173.91 | 247.46 | 183.21 | 260.43 | 3.14 | 6.05 | 0.28 | -0.25 | 0.34 | 0.53 | 865.02
169.21 | 246.19 | 192.32 | 256.86 | 3.03 | 5.87 | 0 | 0.18 | 0.19 | 0.24 | 864.58
173.59 | 255.4 | 179.5 | 276.73 | 2.24 | 6.06 | 0.14 | -0.38 | 0.27 | 0.2 | 885.21
170.46 | 249.84 | 190.88 | 263.47 | 0.97 | 6.15 | 0.38 | 0.01 | 0.49 | 0.37 | 874.65
181.66 | 255.94 | 171.06 | 252.38 | 2.24 | 6.05 | 0.13 | 0.35 | 0.32 | 0.59 | 861.04
162.38 | 254.38 | 183.63 | 256.34 | 2.26 | 6.04 | -0.05 | 0.03 | 0.32 | 0.52 | 856.73
175.46 | 260.98 | 192 | 253.42 | 2.35 | 6.17 | -0.04 | -0.15 | 0.2 | 0.13 | 881.86
184.74 | 261.14 | 194.6 | 261.85 | 2.2 | 6.12 | 0.05 | -0.15 | 0.38 | 0.13 | 902.34
178.15 | 249.81 | 190.79 | 257.07 | 2.91 | 6.16 | 0.29 | 0.13 | 0.24 | 0.42 | 875.82
169.28 | 255.41 | 190.3 | 265.01 | 2.84 | 6.26 | 0.2 | 0.06 | 0.29 | 0.42 | 880
180.09 | 261.89 | 188.88 | 264.28 | 2.09 | 5.88 | 0.28 | 0.09 | 0.23 | 0.22 | 895.15
177.66 | 262.04 | 198.12 | 265 | 2.89 | 6.17 | 0.15 | 0.39 | 0.14 | 0.24 | 902.82
188.77 | 261.19 | 195.67 | 267.57 | 2.13 | 6.93 | -0.14 | 0.07 | 0.2 | 0.38 | 913.21
178 | 263.2 | 196.12 | 275.13 | 3.44 | 6.31 | 0.34 | -0.43 | 0.33 | 0.28 | 912.45
181.13 | 264.79 | 210.17 | 264.64 | 1.51 | 6.37 | -0.06 | 0.09 | 0.43 | 0.22 | 920.73
185.77 | 265.47 | 200.49 | 273.52 | 3.27 | 6.38 | 0.37 | 0.04 | 0.21 | 0.57 | 925.25
190.91 | 265.28 | 203.51 | 267.35 | 3.26 | 6.45 | 0.14 | 0.03 | 0.32 | 0.26 | 927.04
199.94 | 259.16 | 194.88 | 273.37 | 2.5 | 6.43 | 0.16 | 0 | 0.38 | 0.46 | 927.35
192.19 | 275.55 | 205.46 | 268.07 | 0.49 | 6.47 | 0.2 | -0.02 | 0.46 | -0.03 | 941.27
191.65 | 268.35 | 181.73 | 252.71 | 2.58 | 6.48 | -0.08 | -0.01 | 0.24 | 0.04 | 894.43
192.3 | 265.11 | 199.97 | 267.67 | 4 | 6.55 | 0.42 | -0.42 | 0.34 | 0.47 | 925.05
190.1 | 264.78 | 197.22 | 267.38 | 2.68 | 6.93 | 0.14 | 0.3 | 0.26 | 0.27 | 919.47
183.1 | 268.82 | 201.83 | 262.5 | 2.56 | 6.5 | 0.24 | 0.32 | 0.18 | 0.41 | 916.25
198.43 | 254.18 | 174.48 | 263.8 | 2.9 | 6.76 | 0.1 | 0.12 | 0.16 | 0.36 | 890.89
192.52 | 267.72 | 212.18 | 278.56 | 3.24 | 6.67 | 0.29 | -0.01 | 0.51 | 0.3 | 950.97
204.32 | 259.15 | 205.65 | 267.5 | 1.95 | 6.93 | 0.24 | 0.02 | 0.69 | 0.1 | 936.61
198 | 268.47 | 215.91 | 265.04 | 2.9 | 6.67 | 0.43 | -0.18 | 0.27 | 0.08 | 947.42
207.67 | 279.39 | 203.8 | 263.81 | 7.64 | 6.69 | 0.4 | -0.16 | 0.39 | 0.4 | 954.67
202.12 | 275.43 | 212.06 | 249.88 | 2.71 | 6.68 | 0.32 | 0.41 | 0.35 | 0.26 | 939.5
197.11 | 264.01 | 198.67 | 270.29 | 2.32 | 6.68 | 0.04 | 0.13 | 0.15 | 0.35 | 930.08
192.97 | 275.45 | 218.24 | 279.17 | 3.43 | 6.79 | -0.01 | -0.28 | 0.27 | 0.29 | 965.83
204.35 | 280.95 | 210.17 | 272.95 | 1.15 | 6.88 | 0 | 0.1 | 0.31 | 0.07 | 968.42
204.73 | 270.13 | 215.52 | 267.32 | 2.92 | 7.2 | 0.34 | 0.22 | 0.16 | 0.7 | 957.7
196.37 | 280.51 | 221.42 | 260.55 | 2.73 | 6.86 | 0.25 | -0.03 | 0.19 | 0.49 | 958.84
206.74 | 269.86 | 200.99 | 262.27 | 3.35 | 7.24 | 0.03 | 0.21 | 0.18 | 0.02 | 939.86
197.07 | 272.61 | 225.35 | 293.26 | 3.66 | 6.98 | 0.11 | -0.38 | 0.17 | 0.54 | 988.29
201.15 | 277.23 | 217.86 | 273.91 | 2.61 | 6.88 | 0.04 | 0 | 0.4 | 0.29 | 970.15
209.88 | 279.18 | 215.45 | 270.18 | 2.16 | 6.98 | 0.02 | -0.32 | 0.4 | 0.55 | 974.69
209.48 | 286.97 | 221.17 | 276.47 | 4.08 | 7.02 | 0.06 | -0.1 | 0.12 | 0.24 | 994.1
214.76 | 285.34 | 211.28 | 294.9 | 2.69 | 7.04 | 0.32 | 0.33 | 0.4 | 0.34 | 1006.29
201.04 | 295.9 | 230.46 | 280.16 | 2.41 | 7.13 | 0.21 | -0.15 | 0.36 | 0.19 | 1007.56
218.63 | 281.03 | 209.93 | 270.8 | 2.24 | 7.08 | 0.09 | 0.18 | 0.46 | 0.12 | 980.38
206.85 | 274.89 | 229.8 | 285.25 | 4.29 | 7.15 | 0.28 | -0.14 | 0.33 | 0.52 | 996.79
211.31 | 285.47 | 230.65 | 272.07 | 3.07 | 7.15 | -0.38 | -0.05 | 0.34 | 0.27 | 999.51
217.57 | 282.98 | 220.03 | 280.52 | 3.91 | 7.17 | 0.03 | -0.12 | 0.41 | 0.13 | 1001.1
215.72 | 286.37 | 262.31 | 283.95 | 2.8 | 6.88 | 0.49 | 0.09 | 0.25 | 0.16 | 1048.35
216.09 | 284.62 | 233.09 | 276.38 | 3.51 | 7.18 | 0.25 | -0.26 | 0.41 | 0.41 | 1010.19
213.1 | 283.65 | 213.6 | 285.22 | 2.86 | 6.63 | 0.16 | -0.13 | 0.21 | 0.26 | 995.57
208.39 | 285.17 | 232.63 | 285.99 | 3.19 | 7.19 | 0.26 | -0.34 | 0.18 | 0 | 1012.18
222.3 | 293.56 | 239.04 | 283.08 | -6.83 | 7.23 | -0.06 | -0.07 | 0.34 | 0.54 | 1037.97
220.4 | 288.96 | 226.56 | 271.25 | 3.41 | 7.37 | 0.23 | -0.1 | 0.47 | 0.4 | 1007.16
220.97 | 287.03 | 229.64 | 282.69 | 2.34 | 7.41 | -0.03 | 0.21 | 0.03 | 0.47 | 1020.34
223.04 | 290.25 | 232.08 | 290.02 | 3.46 | 7.43 | 0.35 | 0.22 | 0.2 | 0.48 | 1035.39
223.52 | 285.14 | 237.45 | 288.2 | 5.2 | 7.43 | 0.16 | -0.24 | 0.43 | 0.39 | 1034.31
223.89 | 293.53 | 259.47 | 307.17 | 2.95 | 7.42 | 0.07 | -0.22 | 0.31 | 0.32 | 1084.07
229.34 | 292.88 | 242.37 | 290.84 | 1.29 | 7.47 | 0.28 | -0.04 | 0.4 | 0.06 | 1055.44
219.88 | 292.97 | 256.86 | 290.96 | 3.43 | 7.13 | 0.02 | 0.34 | 0.17 | 0.11 | 1060.67
221.58 | 294.94 | 247.26 | 279.44 | 3.07 | 7.63 | 0.3 | 0.2 | 0.38 | 0.58 | 1043.22
241.05 | 288.9 | 228.37 | 283.04 | 2.48 | 7.81 | -0.13 | -0.1 | 0.28 | 0.2 | 1041.36
225.86 | 290.33 | 246.81 | 298.15 | 4.33 | 7.77 | 0.28 | -0.2 | 0.27 | -0.02 | 1061.15
220.38 | 298.69 | 259.63 | 292.11 | 1.19 | 7.76 | 0.41 | 0.24 | 0.58 | 0.17 | 1070.81
234.54 | 297.48 | 252.19 | 298.05 | 3.16 | 7.95 | 0.26 | -0.34 | 0.38 | 0.25 | 1082.27
241.6 | 298.85 | 245.58 | 293.82 | 1.93 | 8.03 | 0.34 | 0.12 | 0.21 | 0.42 | 1079.86
228.2 | 293.78 | 259.56 | 292.4 | 3.71 | 7.99 | 0.39 | -0.32 | 0.41 | 0.02 | 1073.94
239.65 | 294.88 | 248.05 | 291.92 | 4.32 | 8.03 | 0.15 | 0.32 | 0.13 | 0.59 | 1074.51
241.5 | 297.56 | 241.84 | 284.78 | 3.25 | 8.07 | 0.03 | -0.04 | 0.23 | 0.04 | 1065.68
236.38 | 294.96 | 242.71 | 305.26 | 4.62 | 8.08 | 0.32 | -0.24 | 0.37 | 0.53 | 1079.3
238.54 | 297.1 | 245.25 | 299.04 | 3.58 | 8.03 | 0 | -0.1 | 0.37 | 0.23 | 1079.93
224.62 | 300.16 | 262.52 | 296.9 | 2.84 | 8.12 | 0.23 | -0.15 | 0.44 | 0.4 | 1084.2
245.8 | 302.79 | 252.23 | 289.21 | 3.94 | 8.67 | 0.26 | 0.01 | 0.23 | 0.27 | 1090.03
244.42 | 299.04 | 262.28 | 316.15 | 3.41 | 8.18 | 0.17 | 0.01 | 0.42 | -0.23 | 1121.89
250.73 | 303.6 | 272.89 | 299.68 | 1.81 | 8.36 | 0.43 | 0.28 | 0.26 | 0.32 | 1126.89
247.21 | 304.11 | 265.07 | 289.96 | 2.86 | 8.24 | -0.05 | -0.35 | 0.15 | 0.4 | 1106.36
241.31 | 303.17 | 264.81 | 302.56 | 2.4 | 8.22 | 0.13 | 0.29 | 0.23 | 0.37 | 1111.85
242.55 | 300.47 | 251.1 | 288.05 | 4.23 | 8.24 | 0.22 | -0.25 | 0.31 | -0.23 | 1082.18
259.41 | 301.28 | 252.9 | 296.21 | 4.35 | 8.28 | 0.18 | -0.08 | 0.36 | 0.38 | 1109.79
247.21 | 305.73 | 271.31 | 292.22 | 3.16 | 8.29 | 0.4 | -0.12 | 0.46 | 0.54 | 1116.47
239.86 | 307.64 | 273.61 | 300.52 | 2.55 | 8.2 | 0.29 | 0.04 | 0.4 | 0.27 | 1121.63
241.76 | 299.26 | 267.54 | 306.01 | 4.33 | 9.75 | 0.39 | -0.01 | 0.37 | 0.35 | 1114.57
243.65 | 305.1 | 264.6 | 308.86 | 2.8 | 8.38 | 0.24 | -0.4 | 0.33 | 0.28 | 1122.2
233.7 | 307.07 | 280.08 | 289.21 | 3.3 | 7.96 | 0.42 | 0.2 | 0.36 | 0.19 | 1110.06
254.2 | 308.44 | 270.59 | 291.42 | 4.18 | 8.39 | 0.36 | 0.52 | 0.25 | 0.35 | 1124.65
245.29 | 294.65 | 254.52 | 303.61 | -1.11 | 8.51 | 0.26 | -0.02 | 0.35 | 0.33 | 1098.06
247.63 | 304.85 | 268.82 | 294 | 2.89 | 8.41 | 0.36 | -0.4 | 0.39 | 0.37 | 1115.3
266.92 | 305.07 | 268.12 | 295.91 | 4.83 | 8.48 | 0.08 | -0.15 | 0.39 | 0.35 | 1136.01
248.94 | 313.3 | 264.69 | 297.1 | 4.55 | 8.45 | 0.31 | -0.28 | 0.3 | -0.11 | 1124.04
264.07 | 306.38 | 260.99 | 300.35 | 6.82 | 8.58 | 0.4 | 0.13 | 0.13 | 0.46 | 1131.79
257.08 | 309.08 | 267.39 | 308.72 | 4.31 | 8.68 | 0.51 | 0.4 | 0.38 | 0.54 | 1142.28
244.39 | 302.87 | 273.36 | 299.04 | 4.62 | 8.64 | 0.21 | 0.09 | 0.22 | 0.36 | 1119.65
257.59 | 317.54 | 283.18 | 298.99 | 3.09 | 7.78 | -0.05 | -0.21 | 0.38 | 0.13 | 1157.29
276.75 | 309.89 | 274.98 | 310.66 | 3.93 | 8.73 | 0.42 | -0.28 | 0.44 | 0.14 | 1172.29
269.5 | 309.29 | 301.79 | 321.97 | 3.3 | 8.4 | 0.3 | -0.03 | 0.53 | 0.42 | 1202.55
265.76 | 318.35 | 288.94 | 305.06 | 2.83 | 8.71 | 0.15 | -0.15 | 0.38 | 0.35 | 1178.11
270.45 | 307.48 | 271.96 | 298.89 | 4.91 | 8.94 | 0.14 | -0.12 | 0.21 | 0.15 | 1148.78
268.64 | 307.92 | 286.69 | 318.4 | 3.86 | 8.78 | 0.39 | 0.03 | 0.4 | 0 | 1181.66
283.46 | 325.49 | 302.1 | 307.52 | 8.09 | 8.95 | 0.53 | -0.18 | 0.28 | 0.25 | 1218.56
272.46 | 309.57 | 279.71 | 314.44 | 3.09 | 8.95 | 0.21 | -0.09 | 0.42 | 0.32 | 1176.17
263.44 | 305.03 | 278.22 | 306.78 | 6.53 | 8.88 | 0.38 | -0.07 | 0.24 | 0.48 | 1153.46
268.78 | 314.66 | 288.29 | 325 | 3.46 | 8.87 | 0.19 | 0.32 | 0.36 | 0.48 | 1196.73
258.9 | 311.22 | 280.62 | 296.32 | 3.53 | 8.84 | 0.17 | 0.09 | 0.19 | 0.25 | 1147.06
272.34 | 314.07 | 273.58 | 295.76 | 2.5 | 8.72 | 0.29 | -0.17 | 0.31 | 0.16 | 1155.75
294.77 | 313.93 | 279.19 | 307.15 | 2.56 | 8.87 | 0.27 | 0.52 | 0.35 | 0.16 | 1195.04
280.83 | 314.38 | 282.12 | 309.07 | 3.08 | 10.02 | 0.07 | 0.19 | 0.25 | 0.17 | 1186.39
260.24 | 317.96 | 289.13 | 302.82 | 2.4 | 9.06 | 0.28 | 0.13 | 0.45 | 0.21 | 1170.15
286.44 | 298.97 | 261.83 | 307.27 | 3.07 | 8.7 | 0.21 | -0.07 | 0.42 | 0.38 | 1154.51
270.04 | 312.73 | 273.28 | 317.2 | 2.78 | 8.91 | 0.35 | -0.48 | 0.4 | -0.03 | 1173.24
270.83 | 311.66 | 280.76 | 313.32 | 3.58 | 9 | 0.36 | 0.11 | 0.24 | 0.3 | 1176.57
267.57 | 312.91 | 281.27 | 323.77 | 4.23 | 8.97 | 0.24 | -0.07 | 0.19 | 0.41 | 1185.51
271.27 | 318.17 | 293.66 | 319 | 3.02 | 8.96 | 0.59 | -0.3 | 0.72 | 0.05 | 1202.09
279.51 | 316.51 | 260.2 | 302.47 | 3.1 | 9.02 | 0.13 | 0.31 | 0.48 | 0.66 | 1158.69
261.86 | 307.67 | 275.18 | 306.38 | 2.57 | 8.95 | 0.31 | 0 | 0.21 | 0.73 | 1151.09
269.16 | 313.55 | 285.49 | 306.21 | 2.67 | 8.9 | 0.21 | -0.07 | 0.36 | 0.19 | 1174.41
276.72 | 317.07 | 285.34 | 315.27 | 4.76 | 8.9 | 0.27 | 0.13 | 0.27 | 0.36 | 1194.4
265.4 | 323.71 | 303.06 | 322.14 | 4.5 | 8.8 | 0.02 | -0.04 | 0.34 | 0.27 | 1214.31
292.88 | 318.43 | 296.03 | 331.03 | 3.24 | 8.94 | 0.25 | -0.43 | 0.41 | 0.33 | 1238.37
270.8 | 324.39 | 306.59 | 315.05 | 2.84 | 9.12 | -0.19 | -0.01 | 0.44 | 0.08 | 1216.83
265 | 314.95 | 296.1 | 307.35 | 3.83 | 8.96 | 0.4 | -0.46 | 0.44 | 0.16 | 1183.4
276.56 | 318.89 | 301.1 | 313.92 | 2.67 | 8.93 | 0.25 | 0.25 | 0.08 | 0.54 | 1210.47
285.21 | 319.15 | 269.3 | 317.85 | 3.05 | 8.89 | 0.21 | 0.47 | 0.45 | 0.57 | 1191.51
262.79 | 311.44 | 290.89 | 318.63 | 10.91 | 8.96 | 0.22 | 0.06 | 0.52 | 0.14 | 1183.75
281.53 | 315.58 | 296.05 | 299.79 | 2.61 | 9.19 | 0.15 | -0.04 | 0.44 | 0.33 | 1192.95
282.22 | 315.17 | 289.48 | 310.72 | 2.89 | 9.11 | 0.28 | 0.17 | 0.31 | 0.53 | 1197.59
284.88 | 325.18 | 306.3 | 318.21 | 3.62 | 9.12 | 0.17 | -0.03 | 0.56 | 0.62 | 1234.58
282.29 | 320.26 | 303.37 | 314.86 | 2.44 | 9.13 | 0.44 | -0.19 | 0.43 | 0.23 | 1220.77
286.93 | 324.77 | 337.22 | 325.26 | 2.82 | 9.33 | 0.55 | -0.29 | 0.4 | 0.48 | 1274.17
297.97 | 320.23 | 294.31 | 311.6 | 3.34 | 9.12 | 0.3 | 0.32 | 0.32 | 0.33 | 1224.11
311.69 | 313.6 | 292.27 | 312.97 | 2.87 | 9.39 | -0.06 | 0.01 | 0.3 | 0.37 | 1230.53
283.01 | 316.51 | 301.84 | 305.83 | 4.07 | 9.28 | 0.18 | -0.65 | 0.27 | 0.11 | 1207.18
302.13 | 326.64 | 329.12 | 315.77 | 3.94 | 9.33 | 0.13 | 0.12 | 0.58 | 0.25 | 1273.67
297.75 | 313.19 | 303.74 | 313.95 | 3.68 | 9.28 | 0.32 | 0.48 | 0.23 | 0.76 | 1228.63
291.6 | 311.41 | 297.88 | 317.42 | 6.02 | 9.21 | 0.1 | 0.26 | 0.16 | 0.12 | 1218.31
286.46 | 318.96 | 319.08 | 312.42 | 2 | 9.32 | 0.07 | -0.1 | 0.53 | -0.1 | 1236.92
295.07 | 318.48 | 313.25 | 310.75 | 2.97 | 9.33 | 0.13 | 0.17 | 0.38 | 0.2 | 1237.56
296.06 | 317.71 | 302.02 | 325.34 | 3.87 | 9.26 | 0.36 | 0.21 | 0.41 | 0.77 | 1241.14
295.97 | 322.27 | 312.68 | 304.14 | 1.33 | 9.22 | 0.19 | 0.13 | 0.4 | -0.04 | 1235.06
293.81 | 313.73 | 287.4 | 303.63 | 3.74 | 9.77 | 0.72 | 0.07 | 0.27 | -0.02 | 1198.57
284.7 | 312.29 | 305.29 | 313.48 | 3.35 | 9.34 | 0.2 | 0 | 0.56 | 0.45 | 1215.76
302 | 318.54 | 289.84 | 307.83 | 3.82 | 8.74 | 0.03 | -0.04 | 0.46 | 0.57 | 1218.21
305.77 | 319.32 | 308.85 | 313.25 | 3 | 9.26 | 0.45 | 0.17 | 0.6 | -0.03 | 1247.18
311.16 | 314.21 | 314.37 | 315.3 | 1.47 | 9.19 | 0.31 | 0.06 | 0.27 | 0.37 | 1255.04
309 | 318.42 | 302.3 | 320.31 | 3.71 | 9.25 | 0.55 | 0.35 | 0.47 | 0.61 | 1250.02
287.25 | 315.55 | 307.69 | 314.58 | 8.12 | 9.2 | 0.43 | 0.01 | 0.27 | 0.1 | 1225.07
295.38 | 322.02 | 309.05 | 296.13 | 2.95 | 9.23 | 0.27 | -0.06 | 0.36 | -0.04 | 1222.59
311.76 | 317.21 | 303.9 | 306.33 | 5.63 | 9.32 | 0.27 | -0.03 | 0.39 | 0.49 | 1239.2
292.04 | 316.46 | 333.13 | 319.08 | 3.11 | 9.31 | -0.05 | -0.59 | 0.31 | 0.57 | 1260.71
310.34 | 323.17 | 317.09 | 307.8 | 4.67 | 9.27 | 0.17 | -0.2 | 0.34 | 0.23 | 1258.4
299.99 | 321.96 | 294.26 | 298.03 | 3.58 | 8.45 | 0.06 | -0.06 | 0.41 | 0.26 | 1214.24
308.28 | 320.7 | 311.03 | 313.23 | 4.11 | 9.39 | 0.4 | -0.2 | 0.46 | 0.28 | 1253.24
296.64 | 317.49 | 308.63 | 316.06 | 3.52 | 9.68 | 0.19 | 0.05 | 0.25 | 0.32 | 1238.81
313.3 | 319.15 | 308.44 | 327.04 | 3.81 | 9.22 | 0.42 | 0.03 | 0.3 | 0.26 | 1267.93
306.24 | 310.11 | 305.05 | 307.05 | 3.37 | 8.86 | -0.09 | 0.16 | 0.44 | 0.35 | 1228.44
304.16 | 318.15 | 315.03 | 323.17 | 3.25 | 9.26 | 0.25 | -0.46 | 0.47 | 0.32 | 1260.52
297.09 | 319.32 | 321.46 | 312.07 | -0.08 | 9.18 | 0.48 | -0.08 | 0.58 | 0.34 | 1249.94
291.57 | 315.93 | 324.47 | 310.89 | 2.97 | 9.25 | 0.35 | -0.04 | 0.35 | -0.01 | 1242.86
314.35 | 329.84 | 311.56 | 308.45 | 2.5 | 9.26 | 0.03 | 0.2 | 0.49 | 0.14 | 1264.21
301.61 | 318.32 | 304.52 | 317.65 | 3.67 | 9.22 | 0.34 | 0.09 | 0.34 | 0.48 | 1242.11
286.1 | 320.21 | 321.39 | 309.54 | 3.37 | 9.2 | 0.39 | -0.05 | 0.42 | 0.13 | 1237.24
302.8 | 310.86 | 280.81 | 299.35 | 3.44 | 9.31 | 0.23 | 0.44 | 0.12 | 0 | 1193.82
274.2 | 315.79 | 306.17 | 310.22 | 4.06 | 9.44 | 0.42 | -0.21 | 0.5 | 0.53 | 1206.38
309.69 | 317.57 | 316.19 | 312.3 | 3.4 | 9.5 | 0.2 | 0.1 | 0.35 | 0.26 | 1255.74
302.51 | 317.08 | 309.67 | 325.34 | 4.13 | 9.12 | 0.25 | 0.54 | 0.34 | 0.2 | 1254.6
291.77 | 312.63 | 299.9 | 321.64 | 4.31 | 9.45 | 0.13 | 0.22 | 0.47 | 0.24 | 1225.94
285.16 | 319.34 | 325.57 | 313.98 | 3.96 | 9.3 | 0.31 | -0.4 | 0.43 | -0.13 | 1244.06
294.61 | 326.12 | 308.37 | 303.98 | -2.93 | 9.41 | 0.03 | 0.16 | 0.29 | 0.34 | 1233.08
297.36 | 320.93 | 306.04 | 294.02 | 4 | 9.27 | 0.47 | 0.25 | 0.45 | 0.09 | 1218.36
294.88 | 312.85 | 299.03 | 309.32 | 1.43 | 9.31 | 0 | -0.03 | 0.34 | 0.25 | 1216.08
292.64 | 319.51 | 331.42 | 319.76 | 3.88 | 9.3 | 0.41 | -0.2 | 0.44 | 0.48 | 1263.33
292.38 | 318.14 | 309.9 | 317.24 | 5.66 | 9.36 | 0.46 | -0.11 | 0.41 | 0.42 | 1237.66
296.1 | 311.42 | 306.37 | 319.16 | 3.46 | 9.32 | 0.33 | 0.24 | 0.3 | 0.62 | 1233.06
275.91 | 317.18 | 314.22 | 320.96 | 4.14 | 9.26 | 0.22 | 0.04 | 0.29 | 0.33 | 1228.28
294.05 | 319.64 | 313.46 | 300.21 | 4.08 | 9.8 | 0.08 | -0.05 | 0.39 | 0.24 | 1227.36
306.22 | 314.32 | 306.14 | 325.36 | 5.32 | 9.35 | 0.18 | 0 | 0.16 | 0.38 | 1252.04
298.95 | 331.15 | 329.24 | 318.25 | 3.92 | 9.52 | -0.09 | -0.05 | 0.16 | 0.2 | 1277.59
303.8 | 318.61 | 304.76 | 315.01 | 3.99 | 9.26 | 0.14 | -0.09 | 0.29 | 0.03 | 1242.18
283.37 | 319.32 | 325.24 | 319.57 | 5.98 | 9.15 | 0.57 | -0.17 | 0.65 | 0.28 | 1247.5
299.18 | 324.64 | 301.07 | 292.79 | 3.55 | 9.32 | 0.33 | 0.01 | 0.46 | 0.53 | 1217.67
298.99 | 308.79 | 303.01 | 311.46 | 6.8 | 9.35 | 0.38 | -0.03 | 0.11 | 0.47 | 1222.24
292.87 | 318.07 | 319.21 | 304.53 | 3.46 | 9.31 | 0.22 | -0.11 | 0.46 | -0.17 | 1234.68
317.68 | 325.61 | 302.91 | 314.65 | 5.43 | 9.31 | 0.07 | 0 | 0.72 | -0.09 | 1260.84
306.5 | 318.67 | 308.31 | 336.92 | 3.99 | 9.38 | 0.17 | -0.16 | 0.4 | 0.68 | 1270.4
300.2 | 327.93 | 324.49 | 309.61 | 3.99 | 9.43 | 0.42 | 0.17 | 0.54 | 0.06 | 1262.22
299.41 | 315.13 | 301.62 | 306.56 | 4.16 | 9.93 | 0.43 | 0.36 | 0.26 | 0.4 | 1222.71
284.74 | 318.73 | 312.04 | 320.53 | 5.07 | 9.35 | 0.22 | 0.12 | 0.3 | 0.34 | 1236.04
308.66 | 319.08 | 296.4 | 315.41 | 3.8 | 8.87 | -0.09 | 0.04 | 0.32 | 0.15 | 1239.55
300.14 | 323.99 | 317.24 | 317.47 | 4.27 | 9.41 | 0.25 | -0.02 | 0.53 | 0.04 | 1258.84
297.6 | 334.22 | 300.38 | 328.19 | 3.94 | 9.58 | 0.2 | 0.14 | 0.38 | 0.38 | 1260.39
298.16 | 327.65 | 331.25 | 350.12 | 4.71 | 9.58 | 0.26 | -0.29 | 0.28 | 0.26 | 1307.18
320.89 | 342.41 | 320.09 | 326.81 | 3.59 | 9.54 | 0.09 | 0.2 | 0.69 | 0.2 | 1310.21
306.17 | 328.87 | 317.4 | 311.54 | 4.64 | 9.67 | 0.15 | 0.48 | 0.43 | 0.46 | 1263.99
306.53 | 324.03 | 308.27 | 332.74 | 5.49 | 9.73 | 0.11 | 0.14 | 0.27 | 0.41 | 1271.57
301.63 | 342.95 | 326.74 | 336.32 | 4.36 | 9.67 | 0.49 | -0.46 | 0.25 | 0.51 | 1307.65
322.61 | 345.29 | 321.18 | 326.82 | 3.37 | 9.74 | 0.4 | -0.13 | 0.53 | 0.27 | 1315.9
310.65 | 337.6 | 319.07 | 331.85 | 3.54 | 10.34 | 0.34 | -0.07 | 0.48 | 0.44 | 1299.17
305.05 | 331.86 | 317.45 | 344.62 | 5.21 | 9.68 | 0.33 | -0.34 | 0.26 | 0.5 | 1298.97
310.05 | 349.86 | 345.4 | 348.02 | 4.19 | 9.33 | 0.65 | 0.16 | 0.43 | 0.47 | 1353.34
299.31 | 343.67 | 335.38 | 342.51 | 3.32 | 9.72 | 0.48 | 0.45 | 0.71 | 0.24 | 1320.88
314.95 | 343.1 | 301.59 | 331.98 | -3.06 | 9.88 | -0.01 | 0.1 | 0.2 | 0.49 | 1291.62
311.33 | 343.22 | 335.63 | 362.31 | 4.48 | 9.76 | 0.25 | -0.28 | 0.21 | 0.28 | 1352.49
317.3 | 350.66 | 334.53 | 344.19 | 5.97 | 9.88 | 0.5 | -0.08 | 0.53 | 0.13 | 1346.68
319.24 | 345.53 | 326.74 | 350.57 | 4.17 | 9.87 | 0.31 | 0.47 | 0.32 | 0.57 | 1342.07
306.97 | 346.07 | 313.04 | 348.35 | 8.07 | 9.95 | 0.37 | 0.37 | 0.29 | 0.24 | 1314.43
305.39 | 347.1 | 344.66 | 343.34 | 3.95 | 9.93 | 0.46 | 0.18 | 0.43 | -0.14 | 1340.49
316.59 | 353.79 | 320.74 | 358.06 | 5.5 | 9.97 | 0.29 | 0.29 | 0.46 | 0.35 | 1349.18
315.2 | 359.08 | 327.82 | 380.21 | 4.77 | 10.62 | 0.21 | -0.18 | 0.29 | 0.57 | 1382.31
323.15 | 364.86 | 333.45 | 355.71 | 3.73 | 10.01 | 0.5 | 0.34 | 0.29 | 0.37 | 1377.16
320.03 | 350.14 | 325.42 | 359.6 | 3.85 | 9.09 | 0.58 | 0.19 | 0.43 | 0.25 | 1355.2
303.58 | 359.27 | 327.61 | 354.14 | 3.84 | 10.09 | 0.3 | 0.28 | 0.42 | 0.33 | 1344.6
313.93 | 352.13 | 319.92 | 349.13 | 6.05 | 10.32 | 0.01 | 0.09 | 0.35 | 0.29 | 1335.11
316.95 | 359.15 | 353.42 | 375.54 | 4.48 | 10.22 | 0.23 | -0.1 | 0.36 | 0 | 1405.07
311.11 | 367.28 | 337.18 | 363.02 | 3.05 | 10.21 | 0.36 | 0.1 | 0.55 | 0.24 | 1378.59
324.61 | 366.2 | 325.97 | 373.39 | 3.51 | 10.32 | 0.01 | -0.06 | 0.28 | 0.49 | 1390.17
310.73 | 362.89 | 342.13 | 370.71 | 4.64 | 10.32 | 0.54 | -0.03 | 0.45 | 0.34 | 1386.47
321.7 | 362.64 | 322.1 | 356.08 | 4.87 | 10.29 | 0.2 | 0.09 | 0.4 | 0.1 | 1362.52
341.66 | 364.68 | 332.75 | 377.92 | 4.24 | 10.41 | 0.16 | -0.33 | 0.15 | 0.29 | 1417.02
326.49 | 374.97 | 326.06 | 366.5 | 3.96 | 10.31 | 0.34 | 0.05 | 0.6 | 0.51 | 1394.02
323.47 | 379.56 | 343.59 | 367.36 | 3.41 | 10.43 | 0.39 | 0.13 | 0.3 | 0.31 | 1413.98
321.39 | 378.12 | 351.76 | 378.64 | 3.79 | 10.36 | 0.13 | 0.11 | 0.66 | 0.25 | 1429.91
340.72 | 379.76 | 325.42 | 378.06 | 4.46 | 10.55 | 0.45 | 0.23 | 0.34 | 0.41 | 1423.97
311.79 | 372.66 | 340.66 | 388.01 | 4.21 | 10.59 | 0.84 | -0.06 | 0.32 | 0.21 | 1413.12
325.9 | 372.68 | 334.92 | 350.45 | 3.89 | 10.55 | 0.49 | 0.7 | 0.55 | 0.36 | 1383.95
310.73 | 370.43 | 319.73 | 373.76 | 4.22 | 10.59 | 0.16 | 0.02 | 0.02 | 0.29 | 1374.65
321.39 | 380.09 | 333.76 | 373.82 | 3.18 | 10.69 | 0.15 | -0.28 | 0.52 | 0.3 | 1409.07
322.69 | 366.23 | 337.31 | 384.77 | 6.28 | 10.68 | 0.6 | -0.02 | 0.26 | 0.44 | 1410.99
330.89 | 382.88 | 331.61 | 374.17 | 3.91 | 10.68 | 0.36 | 0.1 | 0.33 | 0.21 | 1419.55
337.13 | 382.82 | 330.83 | 377.08 | 4.08 | 10.69 | 0.33 | 0.17 | 0.27 | 0.49 | 1427.87
332.07 | 398.52 | 352.28 | 403.96 | 3.45 | 10.84 | 0.52 | -0.08 | 0.63 | 0.23 | 1486.83
328.04 | 387.54 | 334.95 | 389.37 | 4.33 | 10.7 | 0.2 | 0.16 | 0.5 | 0.2 | 1439.9
331.11 | 391.73 | 358.18 | 396.91 | 4.29 | 11.55 | 0.01 | -0.13 | 0.69 | 0.39 | 1477.93
335.4 | 389.85 | 335.9 | 422.64 | 3.18 | 10.87 | 0.4 | 0.02 | 0.51 | 0.47 | 1483.79
330.69 | 380.63 | 315.84 | 397.62 | 4.71 | 11.15 | 0.41 | 0.23 | 0.3 | 0.24 | 1424.79
323.63 | 390.25 | 348.35 | 396.5 | 4.6 | 11.02 | 0.4 | 0.29 | 0.49 | 0.38 | 1458.73
355.19 | 397.35 | 338.75 | 400.91 | 4.88 | 11.08 | 0.07 | 0.16 | 0.01 | 0.41 | 1492.2
335.58 | 393.6 | 342.73 | 406.04 | 2.8 | 10.9 | 0.31 | -0.13 | 0.5 | -0.12 | 1477.94
338.22 | 391.64 | 347.74 | 402.65 | 5.91 | 11.02 | 0.4 | 0.19 | 0.56 | 0.23 | 1480.25
346.82 | 394.66 | 347.18 | 410.08 | 3.91 | 11.1 | 0.4 | 0.07 | 0.41 | 0.74 | 1498.73
341.74 | 406.29 | 352.31 | 407.74 | 3.71 | 11.12 | 0.38 | -0.1 | 0.3 | 0.31 | 1508.08
345.9 | 395.77 | 330.09 | 393.98 | 3.29 | 11.2 | 0.6 | 0.28 | 0.42 | 0.13 | 1465.75
321.28 | 397.24 | 350.85 | 424.02 | 5.18 | 11.23 | 0.52 | 0.05 | 0.5 | 0.57 | 1493.39
342.62 | 405.36 | 359.43 | 415.81 | 4.17 | 10.96 | 0.52 | -0.2 | 0.61 | 0.49 | 1523.23
348.88 | 404.32 | 346.27 | 424.71 | 4.65 | 11.2 | 0.49 | 0.05 | 0.17 | 0.02 | 1524.18
356.57 | 407.8 | 358.7 | 434.72 | 3.97 | 10.88 | 0.38 | 0.2 | 0.84 | 0.16 | 1557.79
348.33 | 412.68 | 346.05 | 409.65 | 4.15 | 11.37 | 0.31 | 0 | 0.37 | 0.42 | 1516.7
357.61 | 411.43 | 335.99 | 421.01 | -3.11 | 11.46 | 0.39 | 0.22 | 0.19 | 0.45 | 1526.04
349.61 | 412.81 | 350.89 | 429.95 | 4.25 | 11.49 | 0.37 | 0.06 | 0.44 | 0.13 | 1543.27
346.74 | 399.36 | 344.46 | 423.72 | 6.95 | 11.45 | 0.28 | 0.16 | 0.18 | 0.51 | 1514.28
351.83 | 411.55 | 371.84 | 427.18 | 4.28 | 11.6 | 0.37 | -0.3 | 0.28 | 0.27 | 1562.39
362.27 | 409.09 | 354.95 | 435.02 | 4.05 | 11.57 | 0.49 | -0.14 | 0.54 | 0.37 | 1561.33
354.76 | 420.37 | 372.51 | 439.68 | 4.89 | 11.5 | 0.49 | 0.14 | 0.4 | 0.57 | 1587.32
372.49 | 423.59 | 362.72 | 426.17 | 2.24 | 11.6 | 0.21 | 0.19 | 0.41 | 0.34 | 1584.96
356.28 | 417.38 | 355.73 | 436.54 | 4.15 | 11.27 | 0.23 | 0.03 | 0.19 | 0.1 | 1565.94
371.45 | 416.62 | 347.8 | 442.95 | 5.51 | 11.71 | 0.35 | 0.19 | 0.43 | 0.4 | 1578.82
378.1 | 437.3 | 373.93 | 450.25 | 4.92 | 9.05 | 0.29 | 0.28 | 0.67 | 0.54 | 1639.59
368.04 | 425.82 | 358.22 | 431.36 | 4.86 | 11.76 | 0.34 | -0.49 | 0.39 | 0.52 | 1583.45
364.56 | 426.07 | 366.39 | 438.77 | 7.69 | 11.6 | 0.63 | -0.02 | 0.57 | 0.4 | 1595.78
367.72 | 427.26 | 358.44 | 442.33 | 4.8 | 11.82 | 0.3 | 0.04 | 0.29 | 0.15 | 1595.75
340.86 | 422.59 | 358.44 | 447.42 | 4.04 | 11.83 | 0.47 | 0.17 | 0.38 | 0.46 | 1569.31
365.19 | 431.47 | 376.32 | 438.8 | 4.56 | 11.84 | 0.37 | -0.13 | 0.45 | -0.06 | 1611.77
380.52 | 430.53 | 359.3 | 445.07 | 3.62 | 11.97 | 0.22 | 0.28 | 0.25 | 0.59 | 1615.42
367.78 | 429.63 | 384.76 | 452.07 | 3.6 | 11.99 | 0.21 | -0.32 | 0.41 | 0.44 | 1634.24
387.97 | 444.39 | 369.93 | 454.12 | 3.47 | 12.08 | 0.31 | 0.03 | 0.29 | 0.1 | 1656.4
368.99 | 430.16 | 384.57 | 465.07 | 4.58 | 12.32 | 0.77 | 0.27 | 0.49 | 0.57 | 1648.78
367.72 | 433.58 | 370.01 | 449.62 | 3.83 | 12.06 | 0.47 | 0.38 | 0.52 | 0.26 | 1620.94
379.81 | 436.08 | 350.01 | 446.91 | 3.75 | 12.42 | 0.01 | 0.24 | 0.18 | 0.09 | 1612.81
371.21 | 434.04 | 379.92 | 463.44 | 4.07 | 12.06 | 0.3 | -0.33 | 0.27 | 0.16 | 1648.61
385.02 | 439.26 | 385.15 | 463.68 | 8.69 | 12.08 | 0.59 | 0.33 | 0.79 | 0.22 | 1673.1
382.81 | 440.76 | 368.21 | 454.96 | 3.79 | 12.21 | 0.26 | 0.5 | 0.55 | 0.73 | 1646.74
390.57 | 428.81 | 360.62 | 468.06 | -0.92 | 12.37 | 0.28 | 0.3 | 0.13 | 0.42 | 1648.05
375.87 | 443.71 | 389.77 | 481.14 | 3.72 | 12.38 | 0.32 | -0.2 | 0.39 | -0.21 | 1690.49
377.91 | 452.09 | 382.52 | 470.69 | 3.53 | 12.37 | 0.27 | 0.08 | 0.39 | 0.24 | 1683.21
382.7 | 442.3 | 353.81 | 457.9 | 3.96 | 12.34 | 0.13 | 0.01 | 0.4 | 0.57 | 1636.71
378.75 | 438.33 | 373.84 | 475.24 | 5.03 | 12.45 | 0.47 | -0.14 | 0.34 | 0.73 | 1666.17
389.04 | 449.7 | 370.87 | 484.48 | 4.32 | 12.04 | 0.56 | 0.23 | 0.14 | 0.41 | 1694.09
379.84 | 450.24 | 382.46 | 475.83 | 4.22 | 12.58 | 0.44 | 0.4 | 0.31 | 0.45 | 1688.37
386.01 | 444.54 | 357.37 | 473.62 | 3.87 | 11.79 | 0.47 | 0.25 | 0.22 | 0.19 | 1661.53
383.46 | 449.24 | 387.3 | 490.34 | 5.18 | 12.59 | 0.64 | 0.02 | 0.5 | 0.3 | 1710.34
389.87 | 456.9 | 401.1 | 485.77 | 4.63 | 12.79 | 0.24 | 0.46 | 0.54 | 0.25 | 1733.64
393.15 | 456.43 | 374.93 | 489.76 | 4.71 | 12.7 | 0.53 | -0.11 | 0.27 | 0.67 | 1714.26
390.1 | 463.93 | 399.53 | 498.49 | 7.55 | 12.83 | 0.75 | 0.13 | 0.53 | 0.13 | 1752.04
397.71 | 455.64 | 351.76 | 464.57 | 3.66 | 12.79 | 0.33 | 0.59 | 0.46 | 0.35 | 1669.67
383.23 | 451.33 | 375.06 | 492.73 | 5.93 | 12.84 | 0.5 | -0.05 | 0.31 | 0.51 | 1702.35
397.24 | 455.77 | 398.62 | 493.79 | 4 | 12.77 | 0.7 | 0.14 | 0.39 | 0.01 | 1745.41
408.2 | 463.38 | 392.37 | 499.07 | 4.02 | 12.86 | 0.42 | -0.07 | 0.47 | 0.15 | 1763.03
399.28 | 456.03 | 366.49 | 494.39 | 3.78 | 13.31 | 0.15 | 0.12 | 0.62 | 0.18 | 1716.19
411.3 | 461.93 | 385.25 | 496.34 | 3.78 | 12.9 | 0.45 | 0.09 | 0.46 | 0.25 | 1754.82
404.2 | 461.88 | 388.23 | 498.9 | 4.12 | 12.97 | 0.85 | 0.21 | 0.28 | 0.34 | 1753.21
400.55 | 471.28 | 393.44 | 474.36 | 3.31 | 12.94 | 0.25 | 0.76 | 0.5 | 0.45 | 1739.63
400.5 | 456.65 | 358.58 | 499.45 | 3.58 | 13.57 | 0.05 | 0.31 | 0.32 | 0.16 | 1715.18
401.81 | 468.32 | 386.3 | 499.66 | 3.2 | 13.1 | 0.57 | 0.42 | 0.63 | 0.35 | 1756.1
397.93 | 463.65 | 400.99 | 508.97 | 3.79 | 12.97 | 0.55 | 0.38 | 0.67 | 0.09 | 1771.54
409.02 | 471.6 | 389.06 | 508.2 | 4.2 | 13.19 | 0.39 | -0.19 | 0.28 | 0.25 | 1777.88
408.85 | 484.57 | 406.71 | 519.92 | 3.34 | 13.27 | 0.2 | 0.22 | 0.37 | 0.35 | 1820.06
407.67 | 471.92 | 423.32 | 513.06 | 4.21 | 13.18 | 0.47 | 0.05 | 0.45 | 0.02 | 1815.97
414.74 | 473.13 | 394.18 | 515.16 | 5.65 | 13.25 | 0.41 | 0.27 | 0.51 | 0.1 | 1797.21
412.13 | 475.11 | 393.7 | 538.86 | 3.93 | 13.31 | 0.28 | -0.21 | 0.48 | 0.73 | 1819.81
405.06 | 477.47 | 399.98 | 530.38 | 3.88 | 13.41 | 0.49 | -0.08 | 0.47 | 0.39 | 1812.88
415.28 | 472.03 | 411.99 | 524.22 | 3.77 | 12.86 | 0.68 | 0.3 | 0.62 | 0.48 | 1823.52
427.47 | 484.23 | 399.99 | 540.6 | 4.31 | 13.33 | 0.54 | 0.02 | 0.62 | 0.21 | 1852.28
418.62 | 482.21 | 425.96 | 532.99 | 3.97 | 13.25 | 0.39 | 0.19 | 0.42 | 0.49 | 1859.79
426.65 | 488.27 | 394.04 | 527.8 | 3.96 | 13.6 | 0.4 | 0.46 | 0.27 | 0.16 | 1836.76
410.9 | 483.35 | 414.49 | 534.38 | 6.48 | 13.43 | 0.71 | 0.21 | 0.8 | 0.28 | 1843.11
410.72 | 491.14 | 389.71 | 514.86 | 3.63 | 13.69 | 0.39 | 0 | 0.57 | 0.57 | 1806.43
393.41 | 476.19 | 394.87 | 530.33 | 2.28 | 13.9 | 0.47 | 0.06 | 0.33 | 0.32 | 1794.79
419.55 | 489.87 | 411.54 | 525.63 | 4.52 | 13.82 | 0.37 | 0.62 | 0.32 | 1.04 | 1846.59
428.67 | 494.89 | 407.46 | 539.24 | 5.52 | 13.9 | 0.37 | 0.31 | 0.35 | 0.55 | 1870.26
422.21 | 476.2 | 408.09 | 523.74 | 4.21 | 13.84 | 0.32 | 0.18 | 0.46 | 0.42 | 1830.24
423.86 | 483.42 | 402.38 | 540.73 | 4.33 | 13.91 | 0.42 | 0.24 | 0.57 | 0.19 | 1850.39
422.53 | 493.03 | 403.52 | 546.3 | 4.1 | 14.83 | 0.37 | 0.42 | 0.49 | 0.39 | 1865.39
430.76 | 493.93 | 408.45 | 543.37 | 4.52 | 13.92 | 0.43 | -0.02 | 0.41 | 0.31 | 1876.51
413.4 | 505.96 | 427.81 | 557.12 | 3.65 | 13.92 | 0.72 | -0.02 | 0.45 | 0.6 | 1904.29
432.3 | 499.31 | 400.6 | 553.96 | 3.41 | 14.02 | 0.42 | 0.48 | 0.53 | 0.4 | 1886.17
424.25 | 502.47 | 430.78 | 554.19 | 3.2 | 13.93 | 0.53 | 0.12 | 0.54 | 0.12 | 1911.69
430.52 | 505.77 | 399.51 | 540.84 | 3.46 | 14.06 | 0.4 | 0.27 | 0.55 | 0.44 | 1876.64
416.69 | 493.08 | 394.86 | 555.73 | 5.22 | 14.2 | 0.21 | 0.46 | 0.35 | 0.41 | 1860.36
426.95 | 500.3 | 404.8 | 545.49 | 3.52 | 14.19 | 0.41 | 0.54 | 0.53 | 0.72 | 1877.54
446.22 | 511 | 417.47 | 555.5 | 4.06 | 14.27 | 0.41 | 0.15 | 0.28 | 0.39 | 1930.18
433.13 | 509.59 | 402.93 | 559.15 | 3.57 | 14.24 | 0.34 | -0.05 | 0.62 | 0.27 | 1904.79
424.85 | 512.87 | 425.37 | 546.73 | 4.16 | 14.26 | 0.36 | 0.37 | 0.35 | 0.1 | 1909.82
435.09 | 528.68 | 425.47 | 551.54 | 2.83 | 14.85 | -0.04 | -0.06 | 0.5 | 0.33 | 1940.79
441.68 | 510.18 | 407.57 | 556.67 | 2.61 | 14.33 | 0.48 | 0.08 | 0.23 | 0.51 | 1916.09
453.12 | 513.76 | 404.18 | 552.87 | 3.13 | 14.57 | 0.5 | 0.12 | 0.29 | 0.49 | 1923.93
452.26 | 513.82 | 417.94 | 562.39 | 3 | 14.38 | 0.45 | 0.45 | 0.54 | 0.33 | 1946.42
445.09 | 521.54 | 430.82 | 568.22 | 2.3 | 14.52 | 0.5 | 0.3 | 0.61 | 0.09 | 1965.66
443.9 | 522.24 | 416.5 | 554.07 | 2.93 | 14.48 | 0.4 | 0.27 | 0.56 | 0.15 | 1936.72
440.87 | 506.43 | 402.06 | 564.97 | 5.32 | 14.61 | 0.33 | 0.14 | 0.39 | 0.27 | 1914.33
439.7 | 516.69 | 422.81 | 590.23 | 2.84 | 14.63 | 0.32 | 0.28 | 0.6 | 0.62 | 1969.43
437.8 | 523.92 | 422.11 | 576.45 | 1.77 | 14.76 | 0.58 | 0.36 | 0.34 | 0.49 | 1960.28
449.84 | 510.22 | 397.94 | 573.72 | 2.85 | 14.62 | 0.52 | 0.73 | 0.31 | 0.09 | 1931.72
435.12 | 518.72 | 411.68 | 592.49 | 5.05 | 14.72 | 0.27 | 0.58 | 0.26 | 0.51 | 1958.02
441.92 | 525.86 | 417.71 | 593.3 | 3.1 | 14.73 | 0.49 | 0.15 | 0.45 | 0.53 | 1978.8
445.28 | 525.1 | 422.06 | 582.93 | 3.25 | 14.71 | 0.39 | -0.16 | 0.31 | 0.35 | 1975.37
444.86 | 528.48 | 443.82 | 585.94 | 3.04 | 14.08 | 0.29 | 0.05 | 0.69 | 0.66 | 2003.1
465.53 | 529.57 | 429.42 | 581.56 | 3.11 | 14.78 | 0.61 | 0.15 | 0.55 | 0.24 | 2006.08
440.37 | 535.24 | 437.17 | 593.09 | 2.82 | 14.78 | 0.85 | 0.05 | 0.51 | 0.17 | 2005.86
441.23 | 534.36 | 411.97 | 571.84 | 3.21 | 14.98 | 0.67 | 0.42 | 0.51 | 0.21 | 1959.39
444.29 | 534.65 | 406.93 | 588.11 | 3.46 | 15.08 | 0.31 | 0.29 | 0.15 | 0.28 | 1973.98
449.74 | 537.96 | 427.99 | 593.45 | 3.53 | 14.93 | 0.26 | -0.1 | 0.46 | 0.13 | 2009.14
442.47 | 531.54 | 423.97 | 592.82 | 4.9 | 15.08 | 0.42 | 0.45 | 0.36 | 0.56 | 1990.8
447.83 | 531.84 | 440.16 | 588.08 | 3.11 | 15.08 | 0.52 | -0.13 | 0.32 | 0.06 | 2007.91
463.03 | 544.33 | 439.42 | 590.76 | 3.55 | 15.08 | 0.51 | 0.26 | 0.6 | 0.25 | 2037.54
455.65 | 531.15 | 447.89 | 616.52 | 4.19 | 14.98 | 0.35 | 0.21 | 0.53 | 0.53 | 2051.22
448.23 | 548.34 | 438.38 | 588.97 | 2.35 | 15.23 | 0.46 | 0.36 | 0.42 | 0.17 | 2023.92
455.24 | 530.59 | 422.7 | 600.86 | 2.51 | 14.47 | 0.42 | 0.3 | 0.32 | 0.2 | 2009.4
438.65 | 546.99 | 438.35 | 600.89 | 3.15 | 15.26 | 0.32 | -0.03 | 0.43 | 0.48 | 2024.88
462.84 | 550.85 | 434.84 | 600.55 | 3.33 | 15.33 | 0.58 | 0.27 | 0.67 | 0.38 | 2049.08
462.81 | 542.12 | 437.07 | 600.94 | 3.47 | 15.24 | 0.53 | 0.77 | 0.55 | 0.61 | 2042.94
463.03 | 536.75 | 424.5 | 615.4 | 2.32 | 15.25 | 0.3 | 0.28 | 0.26 | 0.25 | 2039.69
457.18 | 552.4 | 447.37 | 604.62 | 2.96 | 15.42 | 0.36 | 0.16 | 0.33 | -0.02 | 2061.56
476.18 | 552.43 | 452.02 | 613.93 | 6.38 | 15.46 | 0.46 | 0.33 | 0.21 | 0.64 | 2094.55
468.13 | 561.04 | 479.37 | 625.47 | 3.39 | 15.42 | 0.44 | 0.06 | 0.46 | 0.74 | 2134.01
487.92 | 558.88 | 443.66 | 618.91 | 2.14 | 15.53 | 0.3 | 0.26 | 0.55 | 0.3 | 2109.36
472.93 | 555.82 | 430.91 | 598.45 | 3.3 | 15.62 | 0.42 | 0.23 | 0.51 | -0.02 | 2058.11
477.46 | 549.04 | 441.05 | 619.78 | 4.03 | 15.7 | 0.36 | 0.22 | 0.43 | 0.21 | 2087.34
475.27 | 547.43 | 462.06 | 610.16 | 3.92 | 16.57 | 0.29 | 0.67 | 0.54 | 0.28 | 2094.91
448.43 | 557.26 | 440.13 | 614.27 | 2.67 | 15.66 | 0.33 | -0.03 | 0.42 | 0.57 | 2060.1
497.03 | 571.26 | 453.69 | 611.94 | 3 | 16.23 | 0.23 | 0.08 | 0.46 | 0.42 | 2133.91
478.82 | 561.85 | 455.84 | 631.47 | 3.54 | 15.91 | 0.46 | -0.43 | 0.43 | 0.17 | 2127.98
475.43 | 573.07 | 465.42 | 629.7 | 5.5 | 16.02 | 0.62 | 0.25 | 0.48 | 0.28 | 2143.62
471.68 | 564.98 | 449.83 | 614.22 | 2.43 | 15.9 | 0.55 | 0.01 | 0.5 | -0.01 | 2100.71
488.01 | 563.98 | 441.04 | 624.15 | 6.08 | 15.88 | 0.17 | 0.43 | 0.41 | 0.34 | 2117.17
486.92 | 571.04 | 462.75 | 635.81 | 2.79 | 16.02 | 0.42 | -0.28 | 0.58 | 0.44 | 2156.51
499.85 | 563.83 | 462.3 | 625.74 | 2.35 | 16.05 | 0.63 | 0.37 | 0.29 | 0.53 | 2151.72
489.58 | 563.01 | 444.99 | 610.32 | 3.7 | 16.12 | 0.55 | 0.42 | 0.37 | -0.01 | 2107.9
492.37 | 564.63 | 448.12 | 629.21 | 3.74 | 16.21 | 0.46 | 0.11 | 0.49 | 0.43 | 2134.33
491.85 | 568.99 | 446.88 | 640.49 | 3.03 | 17.49 | 0.49 | 0.14 | 0.17 | 0.34 | 2148.21
469.85 | 571.6 | 464.53 | 641.5 | 2.06 | 16.1 | 0.64 | -0.06 | 0.54 | 0.56 | 2147.47
496.56 | 574.96 | 476.23 | 629.8 | 2.33 | 16.26 | 0.42 | 0.12 | 0.71 | 0.54 | 2177.56
495.91 | 571.4 | 464.09 | 661.66 | 3.28 | 16.32 | 0.37 | 0.06 | 0.48 | 0.35 | 2193.06
506.15 | 575.73 | 470.64 | 646.69 | -2.08 | 16.35 | 0.33 | 0.32 | 0.15 | 0.49 | 2199.2
490.78 | 576.62 | 467.91 | 645.53 | 3.37 | 16.41 | 0.48 | -0.03 | 0.46 | -0.25 | 2180.84
508.19 | 587.49 | 471.58 | 645.55 | 1.27 | 16.32 | 0.35 | 0.4 | 0.45 | 0.45 | 2212.81
500.5 | 587.53 | 463.08 | 638.64 | 2.98 | 16.47 | 0.44 | 0.27 | 0.47 | 0.69 | 2189.75
475.35 | 564.05 | 462.63 | 658.53 | 2.24 | 16.51 | 0.55 | 0.2 | 0.22 | 0.45 | 2160.57
492 | 591.54 | 490.64 | 634.52 | 2.57 | 16.55 | 0.45 | -0.2 | 0.64 | 0.12 | 2208.7
511.71 | 587.68 | 466.98 | 652.73 | 1.92 | 16.68 | 0.55 | 0.26 | 0.37 | 0.29 | 2219.1
494.93 | 585.27 | 480.31 | 663.69 | 2.38 | 15.84 | 0.65 | 0.11 | 0.39 | 0.5 | 2224.2
498.86 | 590.46 | 484.52 | 653.04 | 2.53 | 16.68 | 0.52 | 0.58 | 0.37 | 0.18 | 2226.87
514.16 | 594.04 | 438.79 | 643.96 | 2.25 | 16.58 | 0.04 | 0.33 | 0.32 | 0.25 | 2190.95
499.46 | 587.88 | 476.94 | 644.16 | 2.46 | 16.75 | 0.48 | -0.18 | 0.51 | 0.25 | 2208.45
504.83 | 587.38 | 466.7 | 650.94 | 5.26 | 16.79 | 0.48 | 0.32 | 0.27 | 0.35 | 2209.85
504.05 | 588.75 | 471.35 | 675.09 | 3.08 | 16.96 | 0.53 | 0.11 | 0.41 | 0.06 | 2239.24
506.44 | 597.88 | 486.6 | 663.21 | 2.2 | 16.92 | 0.46 | 0.06 | 0.51 | 0.28 | 2254.13
514.45 | 596.88 | 477.15 | 649.73 | 1.99 | 16.86 | 0.48 | -0.18 | 0.5 | -0.15 | 2238.21
534.19 | 589.53 | 476.41 | 664.87 | 3.46 | 16.9 | 0.41 | 0.15 | 0.55 | 0.61 | 2264.99
514.13 | 611.29 | 474.28 | 664.8 | 2.54 | 16.93 | 0.23 | -0.32 | 0.44 | 0.07 | 2264.5
517.16 | 591.04 | 475.11 | 667.66 | 4.15 | 17.11 | 0.63 | 0.06 | 0.32 | 0.74 | 2250.98
520.3 | 601.56 | 509.19 | 684.51 | 3.45 | 17.42 | 0.66 | 0.27 | 0.41 | 0.32 | 2315.55
532.14 | 594.51 | 483.52 | 684.56 | 3.71 | 17.15 | 0.33 | 0.32 | 0.46 | 0.49 | 2294.74
530.52 | 599.28 | 468.99 | 667.89 | 2.05 | 18.31 | 0.2 | 0.25 | 0.44 | 0.19 | 2266.68
526.43 | 596.06 | 466.03 | 683.11 | 2.83 | 17.19 | 0.4 | -0.04 | 0.32 | 0.29 | 2271.62
539.15 | 608.8 | 507.32 | 683.01 | 8.44 | 17.06 | 0.45 | 0.45 | 0.45 | 0.42 | 2338.29
534.06 | 604.7 | 480.06 | 660.76 | 4.23 | 17.41 | 0.45 | 0.06 | 0.31 | 0.58 | 2279.59
528.25 | 611.93 | 502.68 | 683.83 | -0.58 | 17.28 | 0.7 | 0.27 | 0.65 | 0.17 | 2326.7
535.78 | 607.74 | 486.15 | 684.55 | 2.52 | 17.36 | 0.44 | 0.78 | 0.61 | 0.37 | 2314.22
531.74 | 598.82 | 484.05 | 682.18 | 3.25 | 17.44 | 0.4 | 0.27 | 0.45 | 0.49 | 2296.79
531.93 | 618.48 | 524.61 | 682.18 | 3.19 | 17.43 | 0.39 | -0.06 | 0.38 | 0.62 | 2357.2
538.49 | 611.92 | 493.65 | 679.09 | 1.07 | 17.4 | 0.51 | 0.15 | 0.55 | 0.25 | 2323.14
541.02 | 602.42 | 490.64 | 678.51 | 3.34 | 17.81 | 0.62 | 0.46 | 0.31 | 0.26 | 2312.59
533.68 | 609.7 | 488.85 | 689.61 | 2.71 | 17.57 | 0.37 | 0.15 | 0.57 | 0.53 | 2321.84
548.35 | 618.93 | 520.72 | 699.38 | 2.5 | 17.34 | 0.44 | 0.54 | 0.45 | 0.7 | 2387.39
536.86 | 618.67 | 496.93 | 697.35 | 3.08 | 17.63 | 0.49 | 0.28 | 0.58 | 0.36 | 2349.81
533.57 | 594.72 | 507.93 | 696.54 | 2.85 | 17.65 | 0.22 | 0.33 | 0.67 | 0.43 | 2332.76
547.3 | 617.26 | 509.16 | 728.01 | 2.83 | 17.65 | 0.47 | -0.24 | 0.4 | 0.43 | 2401.72
538.26 | 618.73 | 505.17 | 691.18 | 6.48 | 17.77 | 0.46 | 0.26 | 0.67 | 0.16 | 2353.33
547.77 | 616.99 | 506.01 | 707.78 | 2.51 | 17.73 | 0.58 | 0.29 | 0.44 | 0.2 | 2378.55
551.53 | 626.53 | 504.45 | 688.05 | 2.09 | 17.73 | 0.47 | 0.18 | 0.53 | 0.48 | 2370.56
549.42 | 623.49 | 521.84 | 709.35 | 2.63 | 17.88 | 0.57 | 0.23 | 0.52 | 0.52 | 2404.1
569.64 | 620.68 | 513.81 | 696.92 | 3.84 | 17.91 | 0.45 | 0.12 | 0.44 | 0.2 | 2401.05
552.98 | 626.88 | 522.41 | 703.04 | 3.28 | 17.98 | -0.05 | 0.11 | 0.46 | 0.39 | 2405.31
586.89 | 632.62 | 505.14 | 712.35 | 2.83 | 18.07 | 0.42 | 0.03 | 0.6 | 0.48 | 2437
552.1 | 630.22 | 503.44 | 702.44 | 3.38 | 18.99 | 0.15 | 0.15 | 0.31 | 0.45 | 2388.2
573.75 | 627.55 | 510.78 | 732.89 | 3.43 | 18.15 | 0.46 | 0.36 | 0.32 | 0.19 | 2444.96
553.51 | 628.72 | 532.99 | 709.25 | 2.75 | 18.13 | 0.22 | 0.28 | 0.54 | 0.32 | 2424.48
558.74 | 631.24 | 508.32 | 701.93 | 2.01 | 18.13 | 0.46 | 0.37 | 0.46 | 0.62 | 2400.22
538.06 | 618.02 | 510.62 | 715.17 | 4.89 | 18.25 | 0.47 | 0.57 | 0.53 | 0.29 | 2381.88
554.39 | 635.15 | 516.34 | 704.62 | 3.23 | 18.3 | 0.61 | 0.07 | 0.62 | 0.23 | 2410.5
570.21 | 633.62 | 515.29 | 703.9 | 3.7 | 18.35 | 0.48 | 0.17 | 0.32 | 0.38 | 2423.01
565.36 | 638.9 | 525.38 | 724.11 | 2.71 | 18.31 | 0.43 | 0.68 | 0.38 | 0.53 | 2453.73
561.04 | 642.73 | 528.77 | 717.44 | 1.36 | 18.33 | 0.47 | 0.46 | 0.63 | 0.16 | 2449.99
578.95 | 632.9 | 503.9 | 725.31 | 2.08 | 18.39 | 0.61 | 0.42 | 0.49 | 0.3 | 2441.06
551.45 | 638.76 | 528.07 | 713.39 | 2.09 | 18.51 | 0.42 | 0.17 | 0.43 | 0.62 | 2431.67
575.19 | 645.58 | 521.01 | 705.62 | 2.78 | 18.15 | 0.42 | 0.34 | 0.4 | 0.18 | 2447.4
568.86 | 646.2 | 520.82 | 726.16 | 3.28 | 18.56 | 0.62 | -0.06 | 0.58 | 0.46 | 2462.04
573.62 | 657.45 | 545.32 | 722.32 | 2.61 | 18.46 | 0.83 | 0.6 | 0.28 | 0.33 | 2498.71
585.2 | 645.72 | 523.53 | 724.22 | 1.7 | 18.6 | 0.4 | -0.3 | 0.62 | 0.09 | 2478.67
590.88 | 649.67 | 530.59 | 714.41 | -3.21 | 18.61 | 0.6 | 0.08 | 0.51 | 0.43 | 2485.56
581.97 | 647.55 | 530.09 | 732.72 | 2.69 | 18.8 | 0.65 | 0.43 | 0.66 | 0.82 | 2492.34
581.08 | 661.31 | 544.89 | 725.79 | 4.7 | 18.82 | 0.82 | 0 | 0.72 | 0.28 | 2513.08
592.57 | 649.99 | 521.26 | 727.64 | 2.25 | 18.95 | 0.71 | 0.63 | 0.63 | 0.5 | 2491.47
579.44 | 643.38 | 526.24 | 738.36 | 3.31 | 19.1 | 0.63 | 0.34 | 0.39 | 0.7 | 2487.43
582.51 | 658.15 | 537.74 | 723.84 | 1.51 | 19.21 | 0.38 | 0.01 | 0.69 | -0.07 | 2502.24
587.57 | 653.82 | 535.06 | 728.46 | 3.18 | 19.22 | 0.45 | -0.04 | 0.59 | 0.17 | 2504.9
587.12 | 659.09 | 549.83 | 742 | 2.71 | 18.77 | 0.24 | 0.46 | 0.59 | 0.56 | 2538.04
592.31 | 657.52 | 538.43 | 741.47 | 2.86 | 19.36 | 0.51 | 0.28 | 0.36 | 0.38 | 2529.73
596.06 | 651.17 | 544.33 | 750.27 | 2.21 | 20.03 | 0.99 | 0.38 | 0.5 | 0.15 | 2541.82
598.94 | 664.18 | 538.54 | 725.74 | 2.43 | 19.44 | 0.35 | 0.91 | 0.36 | 0.23 | 2527.41
583.55 | 643.88 | 515.32 | 744.33 | -3.95 | 19.49 | 0.2 | 0.35 | 0.48 | 0.2 | 2487.07
587.41 | 663.06 | 542.58 | 739.25 | 2.58 | 19.63 | 0.49 | -0.04 | 0.47 | 0.08 | 2532.3
618.03 | 666.75 | 543.5 | 745.99 | -2.28 | 19.63 | 0.27 | 0.13 | 0.2 | 0.53 | 2574.27
598.31 | 661.93 | 551.36 | 768.46 | 2.59 | 19.56 | 0.37 | 0.12 | 0.24 | 0.43 | 2580.07
608.1 | 684.31 | 549.8 | 745.42 | 4.42 | 19.74 | 0.49 | 0.45 | 0.28 | 0.77 | 2587.63
598.07 | 664.99 | 571.69 | 747.66 | 3.6 | 19.68 | 0.47 | 0.24 | 0.37 | 0.18 | 2582.4
596.35 | 678.98 | 557.72 | 751.99 | 3.38 | 19.75 | 0.51 | 0.44 | 0.27 | 0.31 | 2585.05
602.79 | 672.18 | 560.04 | 742.65 | 3.26 | 20.69 | -0.08 | 0.12 | 0.49 | 0.81 | 2577.65
628.09 | 672.09 | 551.94 | 749.28 | 2.68 | 19.81 | 0.47 | -0.17 | 0.48 | 0.32 | 2601.4
611.6 | 679.93 | 555.95 | 758.64 | 2.87 | 19.95 | 0.35 | 0.29 | 0.32 | 0.22 | 2606.11
616.76 | 676.32 | 546.36 | 763.3 | 3.52 | 19.83 | 0.36 | 0.59 | 0.3 | 0.17 | 2602.75
636.43 | 678.56 | 573.39 | 767.54 | -4.7 | 19.7 | 0.35 | 0.03 | 0.33 | 0.32 | 2655.91
618.11 | 678.01 | 563.98 | 766.11 | 1.52 | 19.83 | 0.5 | -0.12 | 0.38 | 0.15 | 2626.22
614.91 | 680.79 | 552.35 | 755.74 | 1.5 | 19.85 | 0.35 | 0.45 | 0.58 | 0.54 | 2603.8
620.09 | 681.81 | 580.04 | 771.95 | 2.97 | 20.05 | 0.48 | 0.37 | 0.37 | 0.84 | 2653.89
612.38 | 682.95 | 569.62 | 764.23 | 3.47 | 20.1 | 0.76 | 0.13 | 0.51 | 0.19 | 2629.18
627.63 | 685.23 | 533.62 | 755.74 | 2.46 | 20.07 | 0.68 | 0.69 | 0.44 | 0.31 | 2602.22
612.09 | 675.24 | 560.33 | 763.02 | 4.01 | 20.14 | 0.53 | 0.08 | 0.66 | 0.5 | 2610.67
627.91 | 667.78 | 560.28 | 777.49 | 2.12 | 19.5 | 0.72 | 0.47 | 0.4 | 0.32 | 2633.47
633.41 | 689.86 | 574.87 | 764.28 | 0.27 | 20.18 | 0.36 | 0.18 | 0.61 | -0.08 | 2662.42
644.83 | 696.71 | 568.9 | 775.94 | 2.3 | 20.15 | 0.7 | 0.16 | 0.7 | 0.41 | 2686.38
644.04 | 689.98 | 579.56 | 781.69 | 1.86 | 20.32 | 0.49 | 0.18 | 0.44 | 0.5 | 2695.27
632.47 | 699.29 | 589.13 | 785.69 | 2.33 | 20.34 | 1.02 | 0.1 | 0.64 | 0.36 | 2706.58
640.78 | 693.16 | 572.51 | 775.29 | 1.77 | 20.41 | 0.51 | 0.81 | 0.46 | 0.32 | 2681.73
618.25 | 692.14 | 570.82 | 782.52 | 4.8 | 20.36 | 0.47 | 0.25 | 0.46 | 0.22 | 2663.73
631.93 | 693.79 | 579.48 | 768.78 | 2.01 | 20.49 | 0.39 | 0.16 | 0.44 | 0.26 | 2673.97
636.96 | 693.19 | 562.47 | 775.87 | 3.08 | 20.6 | 0.53 | 0.28 | 0.44 | 0.44 | 2668.48
634.46 | 693.66 | 603.38 | 785.78 | 2.34 | 20.62 | 0.41 | 0.19 | 0.69 | 0.25 | 2717.28
642.5 | 696.83 | 576.43 | 787.6 | 2.02 | 20.58 | 0.42 | 0.2 | 0.75 | 0.44 | 2703.35
643.75 | 706.87 | 597.27 | 795.82 | 1.74 | 20.66 | 0.53 | 0.16 | 0.53 | 0.49 | 2743.7
660.04 | 700.2 | 582.34 | 773.22 | 1.49 | 20.7 | 0.54 | 0.52 | 0.64 | 0.21 | 2715.8
656.43 | 712.03 | 572.93 | 772.28 | 1.82 | 18.69 | 0.09 | 0.16 | 0.64 | 0.06 | 2713.68
639.95 | 697.82 | 581.21 | 803.39 | 3.24 | 20.76 | 0.45 | -0.2 | 0.4 | 0.19 | 2722.37
645.43 | 714.99 | 595.67 | 798.28 | 1.71 | 20.86 | 0.51 | 0.36 | 0.48 | 0.36 | 2754.37
648.21 | 706.55 | 584.74 | 766.44 | 3.33 | 20.88 | 0.69 | 0.57 | 0.56 | 0.09 | 2705.94
656.43 | 704.21 | 577.7 | 784.67 | 4.54 | 21.08 | 0.22 | 0.34 | 0.23 | 0.58 | 2723.01
653.89 | 707.96 | 578.7 | 795.78 | 1.69 | 20.92 | 0.44 | 0.22 | 0.46 | 0.41 | 2736.33
642.46 | 722.6 | 601.81 | 797.67 | 5.82 | 20.83 | 0.32 | 0.37 | 0.57 | 0.28 | 2764.54
656.32 | 708.59 | 587.05 | 796.54 | 1.81 | 21.01 | 0.17 | 0.32 | 0.59 | 0.15 | 2748.51
687.38 | 719.28 | 592.44 | 802.8 | 2.32 | 21.09 | 0.27 | 0.17 | 0.76 | 0.24 | 2801.9
652.23 | 710.25 | 594.78 | 782.54 | 2.19 | 21.14 | 0.33 | 0.21 | 0.34 | 0.2 | 2739.8
675.78 | 710.8 | 588.71 | 802.88 | 2.88 | 21.13 | 0.48 | 0.26 | 0.63 | 0.3 | 2778.16
666.38 | 708.94 | 599.73 | 809.16 | 2.72 | 20.95 | 0.14 | 0.46 | 0.42 | 0.38 | 2784.22
654.6 | 709.83 | 599.6 | 814.36 | 2.36 | 21.17 | 0.44 | 0.24 | 0.58 | 0.58 | 2778.38
661.56 | 719.41 | 616.84 | 807.99 | 2.8 | 21.56 | 0.47 | 0.46 | 0.54 | 0.4 | 2805.8
668.86 | 713.6 | 591.07 | 813.81 | 2.56 | 21.26 | 0.7 | 0.44 | 0.58 | 0.8 | 2787.35
659.45 | 724.78 | 615.09 | 808.55 | -3.74 | 21.06 | 0.98 | 0.3 | 0.51 | 0.17 | 2807.87
666.14 | 716.91 | 592.12 | 802.51 | 2.54 | 21.31 | 0.57 | 0.64 | 0.5 | 0.67 | 2777.69
668.38 | 706.7 | 597.34 | 812.17 | 5.06 | 21.29 | 0.52 | 0.23 | 0.68 | 0.41 | 2784.59
669.5 | 714.52 | 608.21 | 808.86 | 1.71 | 21.28 | 0.2 | 0.19 | 0.49 | 0.5 | 2801.09
662.71 | 712.37 | 603.9 | 819.25 | 1.01 | 21.28 | 0.8 | -0.27 | 0.63 | 0.22 | 2798.24
680.01 | 709.46 | 594.42 | 795.78 | 2.41 | 21.4 | 0.6 | 0.58 | 0.5 | 0.06 | 2779.68
666.74 | 716.44 | 603.64 | 820.29 | 4.12 | 21.46 | 0.36 | 0.44 | 0.62 | 0.53 | 2807.12
682.88 | 731 | 594.58 | 822.54 | 2.36 | 21.11 | 0.41 | 0.1 | 0.55 | 0.59 | 2831
691.58 | 723.13 | 612.13 | 816.16 | 3.32 | 21.54 | 0.69 | 0.92 | 0.6 | 0.61 | 2843
686.45 | 728.53 | 628.4 | 822.82 | 2.54 | 22.81 | 0.17 | 0.18 | 0.78 | 0.42 | 2866.21
702.79 | 729.42 | 606.51 | 811.83 | 2.14 | 21.66 | 0.41 | 0.16 | 0.46 | 0.53 | 2850.55
700.75 | 735.01 | 629.76 | 827.47 | 2.7 | 21.57 | 0.82 | 0.44 | 0.78 | 0.41 | 2892.99
686.6 | 728.75 | 616.31 | 825.35 | 3.71 | 21.69 | 0.53 | 0.9 | 0.38 | 0.4 | 2857
692.86 | 736.58 | 624.78 | 819.95 | 3.9 | 21.73 | 0.61 | 0.1 | 0.86 | 0.2 | 2874.17
700 | 729.47 | 610.39 | 815.4 | 1.98 | 21.85 | 0.33 | 0.15 | 0.41 | 0.06 | 2855.26
690.35 | 723.85 | 606.19 | 827.97 | 2.3 | 21.88 | 0.43 | 0.41 | 0.59 | 0.4 | 2848.35
688.16 | 731.01 | 634.39 | 851.78 | 3.28 | 21.9 | 0.3 | 0.15 | 0.51 | 0.81 | 2905.34
699.17 | 733.02 | 626.31 | 834.55 | 1.21 | 21.94 | 0.67 | 0.1 | 0.66 | 0.38 | 2893.06
696.87 | 738.18 | 617.36 | 823.15 | 1.45 | 22.83 | 0.65 | 0.15 | 0.69 | 0.15 | 2875.57
723.84 | 743.12 | 626.67 | 845.53 | 2.66 | 21.93 | 0.55 | 0.31 | 0.63 | 0.27 | 2939.16
688.29 | 741.32 | 634.14 | 832.91 | 2.51 | 21.8 | 0.31 | 0.31 | 0.78 | 0.14 | 2896.66
688.29 | 737.39 | 628.24 | 843.96 | 2.41 | 22.05 | 0.51 | -0.38 | 0.51 | 0.32 | 2897.88
709.3 | 744.54 | 652.77 | 843.98 | 1.92 | 21.62 | 0.25 | 0.4 | 0.88 | 0.13 | 2950.58
699.92 | 741.65 | 623.19 | 838.5 | 2.15 | 22.11 | 0.43 | 0.43 | 0.66 | 0.51 | 2903.26
712.76 | 738.49 | 616.78 | 838.02 | 3.74 | 22.09 | 0.3 | 0.45 | 0.34 | 0.52 | 2906.05
706.9 | 742.68 | 618.17 | 871.58 | 1.69 | 22.28 | 0.4 | 0.53 | 0.42 | 0.4 | 2939.33
703.43 | 746.53 | 635.67 | 847.9 | 1.62 | 22.33 | 0.36 | 0.35 | 0.55 | 0.37 | 2933.53
708.83 | 755.21 | 645.42 | 855.17 | 2.5 | 22.26 | 0.23 | 0.1 | 0.59 | 0.65 | 2964.62
705.36 | 749.03 | 631.06 | 842.49 | 0.32 | 22.34 | 0.57 | 0.38 | 0.56 | 0.29 | 2927.94
719.23 | 742.96 | 625.41 | 835.49 | 2.16 | 22.36 | 0.66 | 0.85 | 0.32 | 0.27 | 2923.1
688.56 | 749.33 | 631.61 | 852.36 | 3.17 | 22.4 | 0.56 | 0.19 | 0.71 | 0.53 | 2921.86
711.56 | 746.93 | 637.05 | 842.67 | 2.8 | 23.1 | 0.28 | 0.03 | 0.23 | 0.3 | 2938.2
708.44 | 749.5 | 645.05 | 846.21 | 2.15 | 22.46 | 0.45 | 0.02 | 0.59 | 0.15 | 2949.21
700.89 | 752.9 | 630.27 | 849.19 | 2.58 | 22.72 | 0.28 | 0.32 | 0.45 | 0.49 | 2933.25
712.3 | 750.42 | 635.44 | 862.56 | 3.34 | 22.59 | 0.51 | -0.48 | 0.39 | 0.54 | 2960.72
722.95 | 751.34 | 654.74 | 864.22 | -2.32 | 22.53 | 0.56 | 0.26 | 0.9 | 0.33 | 2993.24
714.04 | 756.65 | 647.38 | 857.34 | 2.41 | 22.7 | 0.71 | 0.65 | 0.48 | 0.69 | 2975.41
707 | 753.69 | 637.68 | 866.98 | 4.71 | 22.74 | 0.4 | 0.27 | 0.51 | 0.48 | 2965.35
718.66 | 761.32 | 636.71 | 893.59 | 2.31 | 22.68 | 0.34 | 0.37 | 0.35 | 0 | 3010.29
714.64 | 757.75 | 645.36 | 861.77 | 1.68 | 22.75 | 0.6 | 0.06 | 0.42 | 0.67 | 2979.52
718.13 | 760.54 | 661.05 | 848.51 | 2.34 | 22.76 | 0.03 | 0.37 | 0.6 | 0.18 | 2988.23
750.14 | 765.69 | 643.1 | 873.23 | 1.9 | 22.87 | 0.24 | 0.14 | 0.75 | 0.29 | 3032.17
722.77 | 770.39 | 663.21 | 876.01 | 3.59 | 23.29 | 0.72 | 0.21 | 0.24 | 0.64 | 3032.38
720.3 | 767.57 | 661.4 | 858.55 | 2.48 | 22.99 | 0.39 | 0.06 | 0.75 | 0.19 | 3007.82
739.46 | 763.94 | 642.96 | 862.02 | 2.33 | 22.64 | 0.2 | 0.48 | 0.48 | 0.47 | 3008.38
732.02 | 764.03 | 657.85 | 878.34 | 2.09 | 22.99 | 0.47 | -0.26 | 0.64 | 0.03 | 3032.23
736.93 | 774.13 | 642.78 | 867.58 | -9.69 | 23.13 | 0.42 | 0.37 | 0.48 | 0.39 | 3021.42
731.53 | 768.91 | 672.96 | 884.02 | 2.67 | 23.15 | 0.49 | 0.38 | 0.69 | 0.34 | 3057.42
730.83 | 778.8 | 663.79 | 878.34 | 0.05 | 23.16 | 0.61 | 0.35 | 0.49 | 0.45 | 3051.76
732.94 | 770.75 | 667.67 | 894.86 | 2.21 | 23.24 | 0.55 | 0.37 | 0.51 | 0.45 | 3066.23
730.78 | 780.24 | 664.28 | 882.68 | 4.19 | 23.33 | 0.6 | 0.18 | 0.67 | 0.38 | 3057.98
730.04 | 773.52 | 680.21 | 884.63 | 2.11 | 23.39 | 0.22 | -0.03 | 0.6 | 0.58 | 3068.39
759.86 | 776.33 | 664 | 871.89 | 1.16 | 23.37 | 0.47 | 0.03 | 0.59 | 0.33 | 3072.09
742.58 | 776.69 | 676.06 | 895.62 | 2.11 | 21.95 | 0.93 | 0.11 | 0.28 | 0.66 | 3090.95
748.81 | 782.01 | 669.9 | 883.04 | 2.52 | 23.42 | 0.41 | 0.58 | 0.41 | 0.36 | 3083.76
753.95 | 786.71 | 668.32 | 878.52 | 2.11 | 23.49 | 0.41 | 0.13 | 0.47 | 0.59 | 3087.52
752.14 | 779.7 | 665.26 | 888.02 | 1.56 | 23.53 | 0.43 | 0.26 | 0.55 | 0.46 | 3085.11
741.69 | 780.9 | 673.86 | 898.55 | 3.11 | 23.52 | 0.81 | 0 | 0.89 | 0.15 | 3095
749.75 | 788.03 | 656.44 | 851.6 | 2.74 | 23.64 | 0.47 | 0.47 | 0.46 | 0.63 | 3045.83
738.59 | 775.95 | 658.11 | 893.01 | 4.33 | 23.7 | 0.72 | 0.66 | 0.26 | 0.37 | 3065.66
747.56 | 780.76 | 687.42 | 885.01 | 1.72 | 23.76 | 0.42 | 0.59 | 0.54 | 0.22 | 3100.74
774.38 | 774.16 | 676.64 | 891.74 | 4.53 | 23.9 | 0.46 | 0.22 | 0.6 | 0.37 | 3116.91
755.29 | 781.49 | 685.22 | 894.95 | 2.12 | 23.87 | 0.29 | 0.17 | 0.58 | 0.26 | 3116.95
760.67 | 786.99 | 665.25 | 899.33 | 2.87 | 24.07 | 0.61 | 0.29 | 0.51 | 0.35 | 3112.24
758.01 | 788.75 | 696.6 | 912.46 | 2.74 | 23.81 | 0.33 | 0.09 | 0.67 | 0.5 | 3155.82
762.62 | 793.81 | 668.18 | 902.74 | 1.63 | 24.08 | 0.71 | 0.32 | 0.69 | 0.47 | 3127.35
768.66 | 784.87 | 659.7 | 896.8 | 1.54 | 23.96 | 0.29 | 0.05 | 0.58 | 0.28 | 3110.02
765.01 | 790.11 | 678.36 | 913.34 | 2.11 | 24.24 | 0.32 | 0.49 | 0.4 | 0.29 | 3146.81
756.24 | 789.98 | 696.38 | 907.07 | -3.34 | 24.29 | 0.42 | 0.19 | 0.6 | 0.49 | 3149.67
761.22 | 794.75 | 687.14 | 923.01 | 2.54 | 24.33 | 0.72 | -0.38 | 0.61 | 0.37 | 3166.13
751.73 | 793.56 | 691.51 | 907.91 | 2.49 | 24.34 | 0.9 | 0.21 | 0.56 | 0.28 | 3144.72
771.92 | 795.91 | 682.85 | 880.18 | 1.08 | 24.34 | 0.53 | 0.36 | 0.8 | 0.01 | 3130.86
762.36 | 792.86 | 670.78 | 910.05 | 2.12 | 24.39 | 0.14 | 0.69 | 0.52 | 0.36 | 3136.04
766.61 | 804.69 | 696.45 | 904.57 | 2.27 | 24.48 | 0.36 | 0.12 | 0.57 | 0.03 | 3172.33
783.26 | 805.38 | 684.58 | 907.62 | 1.96 | 24.46 | 0.43 | 0.49 | 0.59 | 0.18 | 3180.84
769.37 | 804.85 | 670.91 | 914.36 | 2.11 | 26.1 | 0.43 | 0.53 | 0.64 | 0.67 | 3159.5
769.89 | 803.63 | 690.35 | 926.15 | 2.02 | 24.56 | 0.47 | -0.11 | 0.59 | 0.39 | 3190.03
794.98 | 802.07 | 703.37 | 905.99 | 2.39 | 24.13 | 0.38 | 0.27 | 0.37 | 0.2 | 3206.42
782.71 | 804.31 | 691.19 | 940.3 | 2.32 | 24.67 | 0.4 | 0.13 | 0.54 | 0.37 | 3218.5
774.11 | 807.23 | 724.98 | 923.79 | 0.22 | 24.78 | 0.69 | 0.4 | 0.46 | 0.26 | 3230.11
788.83 | 808.98 | 703.2 | 917.01 | 1.15 | 24.67 | 0.54 | 0.23 | 0.58 | 0.3 | 3218.02
774.55 | 798.6 | 689.31 | 928.57 | 3.02 | 24.67 | 0.6 | 0.3 | 0.54 | 0.05 | 3191.03
779.92 | 816.54 | 694.93 | 913.34 | 2.66 | 24.82 | 0.39 | 0.23 | 0.51 | 0.19 | 3204.73
793.3 | 812.86 | 693.31 | 927.73 | 0.43 | 24.82 | 0.58 | 0.25 | 0.65 | 0.13 | 3227.21
784.48 | 805.76 | 710.04 | 934.51 | 1.76 | 24.87 | 0.66 | 0.36 | 0.54 | 0.1 | 3234.78
784.98 | 807.5 | 696.88 | 931.18 | 2.74 | 24.88 | 0.43 | 0.13 | 0.68 | 0.47 | 3220.55
793.19 | 813.92 | 709.1 | 936 | 1.66 | 24.9 | 0.02 | 0.23 | 0.68 | 0.37 | 3252.21
806.32 | 821.14 | 707.96 | 932.59 | 2.15 | 25.05 | 0.43 | 0.68 | 0.54 | 0.19 | 3268
790.4 | 814.14 | 706.71 | 948.1 | 2.28 | 24.44 | 1.02 | 0.03 | 0.59 | 0.55 | 3259.36
801.21 | 826.32 | 710.82 | 930.37 | 2.47 | 25.06 | 0.58 | 0.63 | 0.48 | 0.34 | 3268.71
787.35 | 818.36 | 706.53 | 948.48 | 1.8 | 25.31 | 0.46 | 0.63 | 0.31 | 0.42 | 3260.72
788.89 | 820.02 | 716.98 | 941.55 | 2.26 | 25.1 | 0.4 | 0.14 | 0.77 | 0.11 | 3267.44
781.22 | 815.91 | 703.95 | 946.07 | 9.86 | 25.1 | 0.69 | 0.19 | 0.95 | 0 | 3247.14
808.78 | 822.55 | 700.86 | 941.78 | 2.03 | 25.2 | 0.38 | 0.34 | 0.65 | 0.6 | 3273.98
793.74 | 815.7 | 714.53 | 948.33 | 1.03 | 25.29 | 0.68 | 0.2 | 0.75 | 0.18 | 3272.31
805.65 | 823.54 | 716.09 | 954.6 | 2.22 | 25.34 | 0.65 | 0.24 | 0.56 | 0.49 | 3299.88
804.31 | 828.4 | 711.02 | 952.83 | 3.22 | 25.31 | 0.49 | 0.36 | 0.55 | 0.35 | 3296.56
800.57 | 825.02 | 718.85 | 971.93 | 2.55 | 25.16 | 0.73 | 0.05 | 0.61 | 0.62 | 3316.38
817.21 | 833.47 | 714.17 | 957.84 | 0.09 | 25.4 | 0.35 | 0.45 | 0.6 | 0.27 | 3322.69
800.61 | 834.14 | 715.05 | 956.52 | 3.21 | 26.4 | 0.69 | 0.27 | 0.36 | 0.38 | 3306.31
797.04 | 834.33 | 721.85 | 940.54 | 1.51 | 25.56 | 0.5 | 0.38 | 0.56 | 0.62 | 3293.75
835.05 | 832.02 | 700.57 | 944.86 | 1.84 | 25.29 | 0.51 | 0.55 | 0.31 | 0.41 | 3312.5
809.25 | 830.77 | 727.83 | 965.25 | 3.03 | 25.69 | 0.48 | 0.38 | 0.54 | 0.52 | 3333.11
819.74 | 830.58 | 718.39 | 955.48 | 4.01 | 25.78 | 0.22 | 0.34 | 0.36 | 0.53 | 3324.18
820.37 | 836.81 | 719.09 | 993.81 | 1.91 | 25.7 | 0.48 | 0.29 | 0.7 | 0.33 | 3370.08
804.63 | 835.77 | 723.44 | 962.95 | 5.86 | 25.76 | 0.69 | 0.39 | 0.68 | 0.2 | 3326.79
824.9 | 841.55 | 720.07 | 950.75 | 2.16 | 25.78 | 0.6 | 0.71 | 0.56 | 0.56 | 3337.26
801.92 | 835.71 | 721.18 | 971.47 | 2.84 | 25.9 | 0.59 | 0.22 | 0.57 | 0.67 | 3330.28
821.16 | 843.78 | 715.59 | 971.19 | 1.88 | 25.87 | 0.83 | 0.3 | 0.71 | 0.66 | 3351.72
841.04 | 847.66 | 726.54 | 973.83 | 2.72 | 25.79 | 0.47 | 0.74 | 0.69 | 0.49 | 3389.08
824.21 | 839.36 | 745.43 | 967.45 | 3.26 | 26.91 | 0.35 | 0.27 | 0.66 | 0.42 | 3376.46
812.81 | 843.9 | 724.94 | 985.38 | 1.64 | 25.93 | 0.59 | -0.08 | 0.57 | 0.37 | 3367.02
850.32 | 857.51 | 727.28 | 968.63 | 1.5 | 26.1 | 0.2 | 0.49 | 0.63 | 0.19 | 3403.74
834.41 | 848.6 | 733.86 | 978.1 | 2.23 | 26.02 | 0.35 | 0.51 | 0.51 | 0.35 | 3394.97
848.46 | 884.52 | 757.19 | 975.17 | 6.42 | 26.19 | 0.76 | 0.21 | 0.81 | 0.19 | 3465.33
831.31 | 850.92 | 723.29 | 972.26 | 2.79 | 26.12 | 0.66 | 0.28 | 0.42 | 0.56 | 3377.79
820.03 | 844.59 | 739.29 | 982.2 | -0.99 | 26.07 | 0.53 | 0.27 | 0.67 | 0.41 | 3386.11
831.78 | 857.92 | 748.48 | 966.36 | 2.32 | 26.13 | 0.18 | 0.11 | 0.67 | 0.02 | 3404.54
842.5 | 849.1 | 733.77 | 981.16 | 1.62 | 26.22 | 0.54 | 0.51 | 0.36 | 0.39 | 3406.54
835.9 | 869.24 | 737.76 | 983.05 | 2.48 | 26.25 | 0.4 | 0.41 | 0.37 | 0.42 | 3425.95
848.72 | 859.54 | 736.85 | 971.44 | 3.11 | 26.37 | 0.5 | 0.46 | 0.63 | 0.3 | 3416.54
838.02 | 869.26 | 756.59 | 989.31 | 2.49 | 25.99 | 0.43 | 0.25 | 0.65 | 0.53 | 3453.19
856.2 | 861.07 | 743.02 | 1000.79 | 2.39 | 26.42 | 0.52 | 0.53 | 0.49 | 0.44 | 3461.08
850.68 | 850.03 | 735.24 | 989.74 | 1.51 | 26.48 | 0.35 | 0.49 | 0.57 | 0.5 | 3425.7
829.93 | 862.48 | 752.63 | 992.54 | 3.75 | 26.45 | 0.69 | 0.02 | 0.64 | 0.16 | 3437.58
830.45 | 861.55 | 748.99 | 989.33 | 2.71 | 26.87 | 0.83 | 0.43 | 0.58 | 0.33 | 3430.32
846.32 | 867.43 | 747.75 | 968.33 | 1.64 | 26.55 | 0.4 | 0.38 | 0.65 | 0.07 | 3429.82
857.07 | 857.61 | 736.31 | 993.05 | 4.13 | 26.7 | 0.3 | 0.32 | 0.42 | 0.34 | 3444.05
849.95 | 872.46 | 760.22 | 997.96 | 1.34 | 26.65 | 0.32 | -0.06 | 0.62 | 0.14 | 3480.6
853.16 | 869.76 | 752.29 | 994.79 | -0.27 | 26.73 | 0.5 | 0.45 | 0.64 | 0.42 | 3469.99
860.32 | 865.11 | 727.02 | 1000 | 2.34 | 26.78 | 0.75 | 0.65 | 0.76 | 0.64 | 3452.45
828.69 | 869.77 | 754.41 | 1001.85 | 2.59 | 26.81 | 0.54 | 0.43 | 0.55 | 0.59 | 3454.73
859.28 | 875.84 | 758.44 | 995.8 | 1.7 | 26.55 | 0.99 | -0.07 | 0.51 | 0.49 | 3489.36
868.82 | 877.44 | 759.11 | 1006.55 | 2.74 | 26.91 | 0.47 | 1.06 | 0.69 | 0.23 | 3511.92
824.15 | 893.42 | 765.27 | 1010.19 | 1.45 | 28.23 | 0.43 | 0.37 | 1.11 | 0.43 | 3493.03
873.66 | 878.41 | 756.04 | 1032 | 3.12 | 26.89 | 0.75 | -0.02 | 0.49 | 0.46 | 3540.12
863.43 | 879.36 | 770.05 | 1015.68 | 4.08 | 26.94 | 1.04 | 0.19 | 0.87 | 0.39 | 3528.52
868.3 | 881.65 | 756.39 | 995.52 | 1.81 | 27.02 | 0.48 | 0.69 | 0.75 | 0.29 | 3501.86
864.91 | 867.8 | 753.14 | 1012.88 | -3.63 | 27.11 | 0.44 | 0.23 | 0.5 | 0.48 | 3498.73
861.24 | 882.84 | 756.23 | 1027.87 | 1.82 | 27.06 | 0.5 | 0.34 | 0.67 | 0.16 | 3528.18
885.36 | 877.94 | 760.45 | 1019.28 | -2.14 | 27.09 | 0.49 | 0.33 | 0.62 | 0.11 | 3543.03
876.22 | 884.06 | 753.25 | 1025.12 | 2 | 27.2 | 0.25 | -0.07 | 0.74 | 0.37 | 3538.65
861.81 | 883.55 | 769.7 | 1021.71 | 0.46 | 27.32 | 0.66 | 0.26 | 0.66 | 0.18 | 3536.77
878.57 | 885.05 | 735.19 | 1028.43 | 2.11 | 26.59 | 1.01 | 0.22 | 0.37 | 0.66 | 3527.23
886.54 | 890.73 | 775.6 | 1027.49 | 1.81 | 27.31 | 0.44 | 0.72 | 0.6 | 0.16 | 3580.36
874.5 | 883.31 | 757 | 1021.55 | 1.75 | 27.21 | 0.28 | 0.14 | 0.56 | 0.18 | 3536.36
879.69 | 889.65 | 761.45 | 1027.9 | 1.79 | 27.36 | 0.49 | 0.44 | 0.52 | 0.5 | 3558.69
886.33 | 910.14 | 770.06 | 1034.7 | 2.56 | 27.45 | 0.79 | 0.3 | 0.83 | 0.5 | 3601.23
880.6 | 896.82 | 755.67 | 1009.05 | 2.06 | 27.39 | 0.66 | 0.37 | 0.68 | 0.75 | 3542.13
875.13 | 879.65 | 765.6 | 1034.4 | 10.91 | 27.47 | 0.65 | 0.14 | 0.53 | 0.08 | 3554.78
875.67 | 891.72 | 782.99 | 1026.67 | 1.54 | 27.48 | 0.68 | 0.36 | 0.62 | 0.19 | 3577.05
888.39 | 906.35 | 772.59 | 1035.85 | 0.44 | 27.51 | 0.31 | 0.44 | 0.69 | 0.14 | 3603.18
887.45 | 894.14 | 800.36 | 1034.25 | 1.46 | 27.6 | 0.4 | 0.02 | 0.53 | 0.27 | 3616.2
899.29 | 900.41 | 777.49 | 1039.49 | 1.8 | 27.64 | 0.36 | 0.18 | 0.67 | 0.27 | 3616.69
896.26 | 906.89 | 775.22 | 1036.71 | 1.68 | 27.73 | 0.27 | 0.28 | 0.68 | 0.27 | 3615.09
918.6 | 901.48 | 777.57 | 1042.87 | 1.24 | 27.63 | 0.46 | 0.33 | 0.61 | 0.39 | 3640.52
896.34 | 911.58 | 787.25 | 1036.86 | 2.34 | 25.61 | 0.65 | 0.08 | 0.61 | 0.42 | 3632.03
918.15 | 907.36 | 786.66 | 1053.55 | 1.81 | 27.66 | 0.45 | 0.4 | 0.71 | 0.34 | 3665.72
916.77 | 919.22 | 782.83 | 1043.03 | 0.62 | 27.41 | 0.1 | 0.5 | 0.63 | 0.4 | 3661.85
907.44 | 906.42 | 790.75 | 1052.04 | 1.3 | 27.84 | 0.52 | -0.02 | 0.62 | 0.29 | 3656.65
896.02 | 893.01 | 773.24 | 1037.84 | -8.61 | 28.13 | 0.34 | 0.64 | 0.45 | 0.54 | 3600.11
891.73 | 905.83 | 783.79 | 1042.78 | 2.16 | 27.96 | 0.65 | 0.12 | 0.61 | 0.2 | 3624.14
907.49 | 924.9 | 791.25 | 1048.39 | 1.18 | 28.05 | 0.46 | 0.3 | 0.67 | 0.49 | 3672.03
909.52 | 921.68 | 791.77 | 1044.78 | 1.98 | 28.13 | 0.39 | 0.84 | 0.61 | 0.48 | 3667.75
861.92 | 928.18 | 795.36 | 1052.99 | 3.43 | 28.2 | 0.31 | 0.66 | 0.53 | 0.56 | 3638.45
901.35 | 921.9 | 815.04 | 1051.35 | 2.34 | 28.22 | 0.33 | 0.09 | 0.63 | 0.36 | 3689.65
892.27 | 912.86 | 799.93 | 1054.19 | 1.07 | 28.19 | 0.52 | 0.25 | 0.58 | 0.41 | 3659.25
909.32 | 901.42 | 767.42 | 1047.98 | 3.26 | 27.71 | 0.6 | 0.49 | 0.33 | 0.32 | 3626.14
901 | 912.42 | 792.93 | 1071.41 | 1.99 | 28.42 | 0.48 | 0.14 | 0.75 | 0.13 | 3677.76
901.73 | 924.46 | 801.54 | 1057.45 | 2.37 | 28.66 | 0.71 | 0.58 | 0.51 | 0.38 | 3685.18
911.43 | 916.4 | 796.6 | 1071.56 | 1.26 | 28.41 | 0.5 | 0.09 | 0.64 | 0.4 | 3695.99
927.22 | 932.48 | 798.31 | 1061.6 | -10.21 | 28.48 | 0.39 | 0.61 | 0.48 | 0.29 | 3719.61
910.91 | 916.55 | 820.58 | 1078.13 | 2.62 | 28.57 | 0.79 | 0.25 | 0.72 | 0.38 | 3726.17
922.01 | 932.26 | 813.87 | 1068.35 | -0.9 | 28.64 | 0.68 | 0.35 | 0.33 | 0.49 | 3736.5
921.17 | 923.34 | 788.64 | 1071.13 | 1.62 | 28.64 | 0.57 | 0.21 | 0.48 | 0.05 | 3704.27
916.74 | 921.21 | 792.05 | 1064.85 | 2.37 | 28.65 | 0.32 | 0.39 | 0.63 | 0.32 | 3694.84
922.08 | 923.63 | 814.28 | 1084.36 | 1.2 | 28.7 | 0.42 | 0.3 | 0.73 | 0.38 | 3744.35
906.24 | 927.91 | 808.71 | 1079 | 1.44 | 28.7 | 0.66 | 0.25 | 0.53 | 0.27 | 3721.87
935.28 | 916.5 | 782.55 | 1070.34 | 2.4 | 28.76 | 0.84 | 0.47 | 0.3 | 0.3 | 3704.68
910.7 | 926.57 | 813.31 | 1081.24 | 1.89 | 28.83 | 0.36 | 0.18 | 0.56 | 0.31 | 3731.82
925 | 930.44 | 816.33 | 1083.1 | 1.29 | 29.14 | 0.55 | 0.31 | 0.41 | 0.36 | 3754.87
923.67 | 934.98 | 817.47 | 1069.21 | 2.53 | 28.92 | 0.4 | 0.55 | 0.58 | 0.41 | 3745.33
913.85 | 931.56 | 818.99 | 1086.63 | 0.82 | 28.92 | 0.56 | 0.28 | 0.82 | 0.58 | 3751.02
926.28 | 934.73 | 818.48 | 1067.82 | 1.4 | 29.01 | 0.63 | 0.05 | 0.66 | 0.31 | 3747.32
940.28 | 930.16 | 807.27 | 1077.25 | -0.87 | 29.03 | 0.54 | 0.24 | 0.47 | 0.51 | 3754.96
931.11 | 932.88 | 822.81 | 1101.74 | 3.22 | 29.09 | 0.71 | 0.29 | 0.73 | 0.25 | 3788.54
935.27 | 938.5 | 818.56 | 1088.21 | 0.29 | 29.17 | 0.56 | 0.37 | 0.58 | 0.2 | 3780.53
945.02 | 940.22 | 797.47 | 1077.86 | 1.81 | 29.12 | 0.45 | 0.56 | 0.69 | 0.33 | 3760.57
933.65 | 940.45 | 812.01 | 1104.19 | 3.53 | 29.22 | 0.47 | 0.39 | 0.58 | 0.57 | 3790.3
940.64 | 942.47 | 822.65 | 1089.42 | 1.35 | 29.81 | 0.26 | 0.67 | 0.77 | -0.06 | 3795.17
958.1 | 942.45 | 819.86 | 1090.41 | 1.53 | 29.26 | 0.45 | 0.6 | 0.52 | 0.32 | 3810.82
947.94 | 943.55 | 824.66 | 1106.67 | 1.92 | 29.01 | 0.99 | 0.49 | 0.58 | 0.29 | 3822.82
950.18 | 949.27 | 834.34 | 1074.75 | 2.11 | 29.32 | 0.39 | 0.31 | 0.57 | 0.16 | 3808.54
954.63 | 954.98 | 822.98 | 1091.51 | -1.8 | 29.43 | 0.37 | 0.26 | 0.42 | 0.41 | 3824.09
944.16 | 944.01 | 820.98 | 1080.19 | 1.92 | 29.33 | 0.44 | 0.63 | 0.65 | 0.63 | 3789.35
942.94 | 939.01 | 825.05 | 1101.3 | 4.3 | 29.46 | 0.58 | 0.61 | 0.87 | 0.26 | 3808.3
954.56 | 950.48 | 813.71 | 1112.94 | 1.07 | 29.43 | 0.37 | 0.43 | 0.76 | 0.76 | 3831.69
949.74 | 948.77 | 834.7 | 1101.73 | 3.24 | 29.45 | 0.69 | 0.52 | 0.47 | 0.33 | 3834.94
963.13 | 955.73 | 812.3 | 1091.67 | 0.96 | 29.56 | 0.39 | 0.16 | 0.62 | 0.06 | 3822.82
970.4 | 942.63 | 827.49 | 1099.39 | 2.46 | 29.53 | 0.44 | -0.07 | 0.74 | 0.59 | 3839.91
959.25 | 950.11 | 840.92 | 1106.01 | 2.26 | 29.83 | 0.68 | 0.9 | 0.64 | 0.49 | 3856.29
966.39 | 957.55 | 837.37 | 1106.59 | 0.47 | 29.63 | 0.45 | 0.2 | 0.48 | 0.15 | 3867.9
973.12 | 952.14 | 869.79 | 1120.13 | 0.9 | 28.67 | 0.32 | 0.16 | 0.52 | 0.35 | 3915.19
963.45 | 955.23 | 841.19 | 1112.24 | 2.53 | 29.67 | 0.53 | 0.78 | 0.58 | 0.37 | 3872.11
953.49 | 954.59 | 859.85 | 1129.06 | 1.67 | 29.43 | 0.9 | 0.37 | 0.62 | 0.5 | 3897
972.31 | 961.3 | 849.53 | 1116.79 | 1.26 | 29.77 | 0.7 | -0.09 | 0.8 | 0.03 | 3899.93
973.45 | 960.2 | 855.89 | 1116.15 | 0.8 | 29.77 | 0.34 | 0.5 | 0.45 | 0.47 | 3905.68
969.7 | 956.7 | 868.42 | 1125.72 | 2.87 | 29.89 | 0.49 | 0.28 | 0.52 | 0.72 | 3920.54
980.15 | 968.46 | 843.21 | 1117.39 | 4 | 29.94 | 0.62 | 0.44 | 0.57 | 0.53 | 3909.21
976.01 | 961.47 | 858.49 | 1127.03 | 1.74 | 29.97 | 0.9 | 0.56 | 0.76 | 0.5 | 3923.01
979.21 | 965.62 | 848.89 | 1121.67 | 1.34 | 29.96 | 0.34 | 0.61 | 0.73 | 0.31 | 3915.39
980.65 | 960.71 | 831.59 | 1105.45 | 1.17 | 29.55 | 0.34 | 0.22 | 0.56 | 0.29 | 3878.4
966 | 960.56 | 847.51 | 1128.44 | 1.91 | 30.02 | 0.5 | -0.03 | 0.58 | 0.48 | 3902.51
981.35 | 957.62 | 859.78 | 1110.67 | 1.44 | 30.19 | 0.49 | 0.29 | 0.74 | 0.6 | 3909.42
1001.16 | 947.8 | 854.37 | 1100.42 | 2.79 | 30.09 | 0.44 | 0.09 | 0.63 | 0.21 | 3903.76
1008.66 | 963.21 | 898.77 | 1106.19 | 1 | 30.3 | 0.39 | 0.32 | 0.67 | 0.43 | 3976.83
1007.13 | 949.98 | 859.39 | 1107.61 | 2.65 | 30.24 | 0.53 | 0.6 | 0.55 | 0.47 | 3924.11
1015.02 | 960.52 | 874.43 | 1098.43 | 3.11 | 30.19 | 0.29 | 0.25 | 0.79 | 0.14 | 3948.41
1012.7 | 959.95 | 882.33 | 1113.95 | 1.58 | 30.23 | 0.56 | 0.46 | 0.71 | 0.76 | 3968.92
1026.07 | 952.05 | 883.58 | 1117.67 | -0.33 | 30.36 | 0.77 | 0.43 | 0.67 | 0.29 | 3979.37
1009.45 | 959.14 | 866.34 | 1104.42 | 1.39 | 30.28 | 0.58 | 0.33 | 0.61 | 0.22 | 3939.35
1031.15 | 956.8 | 867.12 | 1119.22 | 1.43 | 30.37 | 0.45 | 0.24 | 0.63 | 0.54 | 3974.29
1008.21 | 964.31 | 890.39 | 1122.23 | 1.94 | 30.85 | 0.8 | 0.51 | 0.59 | 0.53 | 3985.14
1010.23 | 962.28 | 889.06 | 1099.66 | 2.34 | 30.48 | 0.44 | 0.67 | 0.65 | 0.17 | 3961.24
1017.57 | 945.8 | 875.43 | 1124.07 | 2.44 | 29.61 | 0.63 | 0.54 | 0.82 | 0.51 | 3962.87
1006.29 | 963.8 | 879.96 | 1075.96 | 1 | 30.54 | 0.6 | -0.01 | 0.75 | 0.77 | 3926
1026.57 | 948.91 | 861.79 | 1113.93 | 2.09 | 30.79 | 0.3 | 0.82 | 0.36 | 0.25 | 3951.2
1018.18 | 965.12 | 887.11 | 1117.12 | 1.57 | 30.66 | 0.57 | -0.04 | 0.59 | 0.44 | 3987.54
1025.96 | 966.35 | 887.89 | 1126.1 | 5.97 | 30.78 | 0.76 | 0.5 | 0.43 | 0.69 | 4006.31
1027.01 | 962.55 | 877.83 | 1110.44 | 1.06 | 30.71 | 0.46 | 0.58 | 0.61 | 0.37 | 3977.83
1030.84 | 970.34 | 889.06 | 1114.36 | 0.6 | 30.73 | 0.68 | 0.16 | 1.02 | 0.24 | 4004.6
1028.99 | 969.91 | 878.5 | 1135.3 | 1.47 | 30.75 | 0.55 | 0.24 | 0.77 | -0.13 | 4012.7
1030.05 | 966.47 | 889.71 | 1129.92 | 2.87 | 30.87 | 0.53 | 0.77 | 0.54 | 0.77 | 4016.15
1023.26 | 972 | 886.69 | 1139.38 | 1.51 | 30.94 | 0.44 | 0.67 | 0.58 | 0.24 | 4021.34
1032.19 | 964.46 | 888.7 | 1135.38 | 2.47 | 30.89 | 0.31 | 0.38 | 0.65 | 0.44 | 4020.73
1026.78 | 979.38 | 923.35 | 1134.65 | 2.02 | 30.62 | 0.72 | 0.27 | 0.63 | 0.55 | 4064.16
1032.2 | 969.49 | 891.71 | 1139.2 | 1.71 | 30.89 | 0.78 | 0.53 | 0.7 | 0.24 | 4032.6
1049.94 | 959.77 | 869.48 | 1125.08 | 1.78 | 30.65 | 0.54 | 0.52 | 0.48 | 0.69 | 4004.26
1028.23 | 970.07 | 900.45 | 1127.41 | 1.75 | 30.94 | 0.55 | -0.08 | 0.8 | 0.15 | 4026.16
1030.53 | 968.65 | 887.33 | 1129.58 | 5.54 | 31.08 | 0.74 | 0.28 | 0.67 | 0.08 | 4016.08
1035.32 | 974.37 | 912.24 | 1106.21 | 1.56 | 31.08 | 0.68 | 0.27 | 0.77 | -0.03 | 4028.14
1051.3 | 976.5 | 897.94 | 1126.95 | 1.33 | 31.09 | 0.32 | 0.15 | 0.65 | 0.37 | 4052.68
1042.33 | 983.29 | 918.14 | 1141.02 | 2.19 | 31.17 | 0.44 | -0.06 | 0.65 | 0.45 | 4084.78
1059.46 | 976.75 | 908.89 | 1131.84 | 1.91 | 31.29 | 0.59 | 0.22 | 0.5 | 0.47 | 4076.95
1056.9 | 975.9 | 882.04 | 1142.16 | 0.97 | 31.19 | 0.82 | 0.68 | 0.58 | 0.57 | 4057
1025.75 | 970.37 | 918.34 | 1137.42 | 1.06 | 31.21 | 0.48 | 0.4 | 0.77 | 0.63 | 4051.87
1051.59 | 975.68 | 914.34 | 1124.65 | 1.52 | 31.27 | 0.23 | 0.1 | 0.64 | 0.41 | 4066.26
1045.07 | 972.81 | 913.37 | 1135.89 | 2.94 | 31.38 | 0.6 | 0.27 | 0.71 | 0.36 | 4067.15
1063.57 | 967.84 | 920.69 | 1145.16 | 1.93 | 31.81 | 0.49 | 0.6 | 0.86 | 0.36 | 4097.25
1071.83 | 982.39 | 919.28 | 1113.68 | 1.08 | 31.44 | 0.38 | 0.51 | 0.78 | 0.47 | 4087.19
1068.73 | 977 | 927.39 | 1145.44 | 4.18 | 31.34 | 0.78 | 0.34 | 0.64 | 0.39 | 4118.56
1058.91 | 978.88 | 942.61 | 1136.44 | 1.93 | 31.46 | 0.61 | 0.26 | 0.74 | 0.1 | 4116.84
1072.98 | 973.04 | 919.65 | 1132.09 | -1.85 | 31.55 | 0.4 | 0.4 | 0.4 | 0.5 | 4097.76
1066.59 | 983.26 | 964.15 | 1143.95 | 1.52 | 31.6 | 0.58 | 0.13 | 0.65 | 0.11 | 4157.94
1076.96 | 982.63 | 936.92 | 1141.53 | 3.21 | 31.61 | 0.42 | 0.2 | 0.6 | 0.41 | 4138.04
1072.04 | 980.48 | 928.4 | 1130.21 | 1.41 | 31.62 | 0.37 | 0.28 | 0.62 | 0.08 | 4111.13
1101.13 | 981.79 | 919.62 | 1155.56 | 2.16 | 31.64 | 0.45 | 0.17 | 0.7 | 0.4 | 4158.1
1077.62 | 983.95 | 930.07 | 1144.06 | 1.3 | 32.22 | 0.68 | 0.46 | 0.7 | 0.14 | 4135.7
1092.31 | 983.78 | 929.57 | 1132.06 | 2.99 | 31.68 | 0.61 | 0.41 | 0.64 | 0.46 | 4137.71
1082.89 | 996.7 | 955.01 | 1148.79 | 2.66 | 31.92 | 0.31 | 0.48 | 0.92 | 0.57 | 4183.4
1085.72 | 986.14 | 946.2 | 1144.13 | 1.07 | 31.81 | 0.51 | -0.18 | 0.74 | 0.44 | 4162.19
1076.7 | 988.13 | 946.33 | 1150.1 | 3.64 | 31.7 | 0.94 | 0.46 | 0.81 | 0.4 | 4161.25
1086.22 | 988.64 | 937.03 | 1129.35 | 2.22 | 31.84 | 0.73 | 0.46 | 0.78 | 0.72 | 4141.24
1100.94 | 984.64 | 931.4 | 1139.17 | -13.29 | 31.96 | 0.36 | 0.4 | 0.58 | 0.43 | 4156.15
1090.93 | 982.58 | 931.21 | 1143.83 | 1.25 | 31.99 | 0.67 | 0.82 | 0.79 | 0.47 | 4148.55
1092.5 | 990.33 | 958.79 | 1154.27 | -1.37 | 32.04 | 0.53 | 0.25 | 0.86 | 0.25 | 4195.89
1097.66 | 980.48 | 958.63 | 1151.62 | 1.08 | 32.04 | 0.45 | 0.29 | 0.76 | 0.32 | 4188.39
1094.58 | 989.01 | 955 | 1159.01 | 0.32 | 32.06 | 0.57 | -0.04 | 0.71 | 0.26 | 4197.6
1104.57 | 982.06 | 943.54 | 1168.23 | 1.62 | 32.02 | 0.69 | 0.17 | 0.87 | 0.5 | 4198.39
1099.1 | 988.74 | 955.14 | 1158.14 | 3.33 | 32.1 | 0.6 | 0.37 | 0.79 | 0.65 | 4201.13
1109.26 | 978.14 | 937.65 | 1147.57 | 2.06 | 30.94 | 0.25 | 0.36 | 0.44 | 0.26 | 4172.63
1107.79 | 984.22 | 951.1 | 1150.7 | 1.78 | 32.21 | 0.56 | -0.07 | 0.71 | 0.23 | 4193.79
1100.92 | 980.13 | 961.58 | 1147.5 | 1.64 | 32.73 | 0.55 | 0.61 | 0.52 | 0.43 | 4190.13
1095.75 | 989.35 | 964.87 | 1144.43 | 1.34 | 32.3 | 0.65 | 0.22 | 0.79 | 0.25 | 4194.39
1109.85 | 996.24 | 956.65 | 1151.94 | -0.3 | 32.31 | 0.58 | 0.25 | 0.59 | 0.19 | 4214.67
1116.29 | 989.46 | 963.35 | 1146.56 | 1.98 | 32.42 | 0.61 | 0.65 | 0.69 | 0.62 | 4215.67
1116.76 | 985.19 | 977.06 | 1163.35 | -0.16 | 32.35 | 0.43 | 0.22 | 0.98 | 0.43 | 4242.35
1116.91 | 992.38 | 964.61 | 1170.18 | 1.97 | 32.38 | 0.64 | 0.6 | 0.56 | 0.38 | 4244.07
1115.32 | 991.89 | 968.25 | 1156.55 | 3.46 | 32.47 | 0.41 | 0.37 | 0.65 | 0.6 | 4232.01
1122.03 | 999.17 | 989.38 | 1170.67 | 1.95 | 32.48 | 0.66 | 0.62 | 0.64 | 0.59 | 4281.26
1139.31 | 994.1 | 971.11 | 1148.36 | 3.19 | 32.57 | 0.63 | 0.88 | 0.62 | 0.41 | 4252.89
1120.75 | 988.3 | 971.37 | 1175.7 | 1.86 | 32.78 | 0.98 | 0.28 | 0.72 | 0.45 | 4256.13
1131.56 | 998.99 | 979.89 | 1154.63 | 2.42 | 32.57 | 0.51 | 0.62 | 0.52 | 0.27 | 4265.07
1139.74 | 1002.72 | 995.87 | 1159.06 | 2.12 | 32.68 | 0.3 | 0.37 | 0.62 | 0.47 | 4297.4
1137.76 | 998.14 | 971.72 | 1159.2 | 3.02 | 32.69 | 0.65 | -0.13 | 0.53 | 0.63 | 4266.81
1146.37 | 1001.99 | 1006.41 | 1164.77 | 2.41 | 32.61 | 0.62 | 0.43 | 1.12 | 0.38 | 4319.54
1136.04 | 996.17 | 988.27 | 1154.76 | 2.34 | 32.76 | 0.67 | 0.85 | 0.81 | 0.47 | 4275.24
1135.97 | 1004.58 | 1002.23 | 1165.12 | -1.12 | 32.79 | 0.7 | 0.68 | 0.88 | 0.52 | 4307.9
1145.53 | 999.74 | 997.42 | 1176.07 | 2.24 | 32.88 | 0.54 | 0.27 | 0.66 | 0.85 | 4318.76
1148.01 | 1012.19 | 1002.06 | 1159.13 | 4.84 | 32.92 | 0.29 | 0.52 | 0.57 | 0.44 | 4321.39
1139.7 | 1006.12 | 961.72 | 1163.23 | 2 | 33.23 | 0.28 | 0.5 | 0.76 | 0.22 | 4270.78
1147.51 | 998.52 | 987.95 | 1174.45 | 1.95 | 32.96 | 0.5 | 0 | 0.83 | 0.55 | 4308.43
1150.48 | 998.24 | 993.76 | 1159.66 | 1.94 | 33.74 | 0.56 | 0.51 | 0.74 | 0.26 | 4302.14
1154.58 | 1002.87 | 1005.15 | 1146.2 | 1.1 | 32.86 | 0.62 | 0.58 | 0.74 | 0.35 | 4308.81
1157.02 | 989.63 | 984.48 | 1168.57 | 2.41 | 33.37 | 0.53 | 0.51 | 0.65 | 0.3 | 4299.7
1147.64 | 1003.97 | 1004.43 | 1175.62 | 1.66 | 33 | 0.73 | 0.19 | 0.74 | 0.33 | 4331.66
1147.23 | 1003.52 | 1005.56 | 1161.41 | 4.48 | 33.16 | 0.46 | 0.8 | 0.65 | 0.42 | 4317.72
1162.83 | 1004.97 | 996.77 | 1161.88 | 2.08 | 33.02 | 0.51 | 0.26 | 0.71 | 0.15 | 4326.45
1180.63 | 1004.52 | 998.66 | 1167.43 | 1.33 | 33.21 | 0.53 | 0.56 | 0.54 | 0.31 | 4351.24
1159.29 | 1002.72 | 1022.48 | 1177.55 | 2.78 | 33.29 | 0.74 | 0.5 | 0.79 | 0.52 | 4362.05
1177.51 | 1005.89 | 1009.49 | 1167.85 | 3.72 | 33.29 | 0.62 | 0.43 | 0.58 | 0.69 | 4360.73
1172.37 | 998.71 | 996.68 | 1158.68 | 2.13 | 33.2 | 0.33 | 0.39 | 0.7 | 0.44 | 4326.45
1157.71 | 999.08 | 1001.93 | 1178.79 | 3.61 | 33.35 | 0.6 | 0.36 | 0.63 | 0.41 | 4337.52
1173.62 | 1003.17 | 1002.18 | 1170.48 | 2.73 | 33.78 | 0.3 | 0.41 | 0.72 | 0.74 | 4349.43
1180.95 | 1009.56 | 1013.42 | 1179.04 | 1.89 | 33.39 | 0.32 | 0.04 | 0.74 | 0.32 | 4382.97
1185.17 | 1040.17 | 1002.88 | 1171.02 | 2.55 | 32.59 | 1.06 | 0.08 | 0.41 | 0.27 | 4399.24
1176.83 | 1008.62 | 1020.99 | 1179.77 | 2.22 | 33.46 | 0.64 | 0.41 | 0.83 | 0.28 | 4386.21
1162.21 | 1015.25 | 1012.34 | 1177.97 | 4.19 | 33.43 | 0.66 | 0.38 | 0.98 | 0.24 | 4367.76
1171.47 | 1011.34 | 1018.02 | 1157.92 | 2.04 | 33.5 | 0.61 | -0.07 | 0.71 | 0.26 | 4358.75
1182.52 | 1014.71 | 1010.65 | 1169.5 | 0.04 | 33.5 | 0.71 | 0.15 | 0.77 | 0.12 | 4377.38
1172.09 | 1012.94 | 1019.19 | 1172.06 | 2.14 | 33.49 | 0.65 | 0.13 | 0.78 | 0.13 | 4376.28
1181.34 | 1024 | 1021.51 | 1170.15 | 3.3 | 33.38 | 0.5 | 0.12 | 0.85 | 0.17 | 4397
1182.07 | 1015.18 | 1028.51 | 1182.04 | 2.02 | 33.48 | 0.73 | 0.04 | 0.83 | 0.64 | 4407.79
1192.89 | 1018.76 | 1026.37 | 1176.81 | 1.25 | 33.46 | 0.56 | 0.3 | 0.67 | 0.12 | 4414.84
1176.89 | 1008.08 | 1004.66 | 1176.21 | 2.18 | 33.99 | 0.76 | 0.47 | 0.92 | 0.67 | 4365.85
1165.32 | 1013.75 | 1018.05 | 1169.25 | 0.8 | 33.57 | 0.54 | 0.42 | 0.81 | 0.39 | 4366.37
1159.01 | 1008.03 | 988.86 | 1172.41 | 2.37 | 34.97 | 0.67 | 0.82 | 0.46 | 0.31 | 4328.32
1158.87 | 1008.28 | 1019.33 | 1169.45 | 2.95 | 33.49 | 0.53 | 0.43 | 0.84 | 0.31 | 4355.93
1171.73 | 1008.74 | 1015.24 | 1174.25 | 5.18 | 33.53 | 0.72 | 0.32 | 0.83 | 0.33 | 4369.96
1181.19 | 1011.55 | 1020.55 | 1160.49 | 1.72 | 33.57 | 0.5 | 0.03 | 0.7 | -0.04 | 4373.77
1201.51 | 1022.11 | 1018.57 | 1178.79 | 2.58 | 33.48 | 0.58 | 0.36 | 0.75 | 0.32 | 4420.99
1173.42 | 1016.01 | 1020.23 | 1168.52 | 1.92 | 33.51 | 0.62 | 0.33 | 0.62 | -0.08 | 4378.19
1153.61 | 1010.02 | 1010.13 | 1176.08 | 4.18 | 33.49 | 0.57 | 0.29 | 0.81 | 0.5 | 4349.83
1174.41 | 1006.31 | 1028.65 | 1180.66 | 1.78 | 33.51 | 0.67 | 0.45 | 0.71 | 0.24 | 4390.04
1182.04 | 1015.35 | 1019.92 | 1173.44 | 2.74 | 33.55 | 0.43 | 0.81 | 0.73 | 0.15 | 4390.75
1174.04 | 1008.28 | 1001.29 | 1169.24 | 2.49 | 33.15 | 0.23 | 0.27 | 0.65 | 0.22 | 4352.85
1186.89 | 1009.81 | 1012.26 | 1184.2 | 2.92 | 33.61 | 0.78 | 0.04 | 0.7 | 0.6 | 4393.17
1176.65 | 1010.68 | 1031.75 | 1186.34 | 3.17 | 33.75 | 0.86 | 0.66 | 0.99 | 0.5 | 4405.41
1165.08 | 1011.97 | 1018.38 | 1186.19 | 1.75 | 33.55 | 0.69 | 0.37 | 0.87 | 0.46 | 4381.62
1193.4 | 1014.87 | 1029.96 | 1175.07 | 2.44 | 33.78 | 0.56 | 0.51 | 0.39 | 0.45 | 4413.29
1191.97 | 1013.28 | 1025.24 | 1184.81 | 2.93 | 33.54 | 0.53 | 0.27 | 0.66 | 0.16 | 4415.31
1203.03 | 1025.36 | 1031.94 | 1175.01 | 0.41 | 33.65 | 0.24 | 0.68 | 0.53 | 0.53 | 4435.34
1178.89 | 1014.54 | 1001.8 | 1166.84 | 0.83 | 33.57 | 0.36 | 0.45 | 0.77 | 0.38 | 4362.07
1163.86 | 1004.71 | 1005.86 | 1175.62 | 5.77 | 33.63 | 0.48 | 0.44 | 0.62 | 0.67 | 4350.05
1166.44 | 1004.83 | 1021.36 | 1177.79 | 2.06 | 33.6 | 0.89 | 0.7 | 0.75 | -0.02 | 4370.41
1169.56 | 1013.63 | 1026.79 | 1184.83 | 0.54 | 33.28 | 0.64 | 0.38 | 0.65 | 0.19 | 4394.81
1181.66 | 1013.59 | 1010.91 | 1189.31 | 1.97 | 33.55 | 0.6 | 0.07 | 0.77 | 0.34 | 4395.47
1189.5 | 1015.63 | 1018.97 | 1181.23 | 1.12 | 33.6 | 0.59 | 0.55 | 0.61 | 0.13 | 4405.33
1173.21 | 1006.53 | 988.62 | 1175.85 | 2.12 | 32.52 | 0.47 | 0.53 | 0.85 | 0.36 | 4344.21
1171.65 | 1011.84 | 1022.3 | 1190.26 | 2.21 | 33.53 | 0.63 | 0.19 | 0.77 | 0.39 | 4396.04
1165.29 | 1016.1 | 1009.58 | 1179.52 | 1.6 | 33.69 | 0.9 | 0.25 | 0.79 | 0.45 | 4370.49
1184.78 | 1018.69 | 1031.05 | 1192.95 | 2.17 | 33.72 | 0.73 | 0.63 | 0.76 | 0.32 | 4427.48
1176.37 | 1007.34 | 1029.35 | 1179.09 | -3.55 | 33.61 | 0.19 | 0.52 | 0.47 | 0.6 | 4392.16
1177.61 | 1011.55 | 1017.21 | 1177.67 | 1.41 | 33.62 | 0.47 | 0.05 | 0.69 | 0.09 | 4384.03
1198.73 | 1020.29 | 1013.32 | 1174.13 | 3.92 | 33.6 | 0.49 | 0.43 | 0.88 | 0.24 | 4406.48
1174.36 | 1012.41 | 1025.84 | 1192.37 | 2.04 | 33.71 | 0.79 | 0.51 | 0.74 | 0.7 | 4404.98
1177.85 | 1020.32 | 1024.39 | 1177.7 | 0.19 | 33.66 | 0.61 | 0.34 | 0.77 | 0.19 | 4400.27
1177.74 | 1004 | 994.47 | 1171.98 | 3.18 | 33.67 | 0.94 | 0.73 | 0.57 | 0.45 | 4348.19
1155.75 | 1008.99 | 1017.89 | 1172.21 | 1.93 | 33.67 | 0.57 | 0.45 | 0.78 | 0.41 | 4354.84
1186.61 | 1012.77 | 983.21 | 1171.83 | 2.34 | 33.63 | 0.68 | 0.78 | 0.65 | 0.46 | 4354.42
1159.39 | 1015.85 | 1021.15 | 1157.41 | 3.23 | 33.67 | 0.56 | 0.2 | 0.65 | 0.47 | 4353.8
1193.36 | 1026.05 | 1029.75 | 1184.98 | 1.62 | 33.73 | 0.85 | 0.1 | 0.82 | 0.45 | 4434.15
1182.33 | 1014.06 | 1024.58 | 1188.95 | 2.39 | 33.69 | 0.61 | -0.03 | 0.71 | 0.08 | 4409.92
1180.04 | 1027.2 | 1030.75 | 1184.81 | -6 | 33.6 | 0.8 | 0.25 | 1 | 0.38 | 4422.81
1198.05 | 1023.03 | 1015.4 | 1178.65 | 1.11 | 33.69 | 0.49 | 0.98 | 0.8 | 0.31 | 4415.13
1196.67 | 1008.05 | 1011.8 | 1184.78 | 3.64 | 33.79 | 0.48 | 0.67 | 0.53 | 0.44 | 4401.3
1182.17 | 1022.14 | 1026.75 | 1181.47 | 0.64 | 33.99 | 0.21 | 0.37 | 0.67 | 0.11 | 4412.53
1194.24 | 1021.73 | 1025.89 | 1198.79 | 2.72 | 34.07 | 0.66 | 0.46 | 0.59 | 0.56 | 4440.66
1192.73 | 1020.63 | 1024.25 | 1174.4 | 1.49 | 34.11 | 0.87 | 0.36 | 0.81 | 0.64 | 4412
1182.25 | 1032.7 | 1037.27 | 1184.55 | 0.67 | 34.15 | 0.55 | 0.2 | 0.73 | 0.35 | 4436.77
1193.28 | 1025.48 | 1032.18 | 1198.82 | 1.84 | 33.86 | 0.55 | 0.42 | 0.68 | 0.45 | 4449.77
1212.67 | 1031.38 | 1031.68 | 1208.22 | 1.71 | 34.23 | 0.57 | 0.05 | 0.67 | 0.22 | 4483.94
1190.36 | 1028.63 | 1053.21 | 1202.59 | 1.84 | 33.71 | 0.77 | 0.44 | 0.96 | 0.36 | 4474.79
1204.9 | 1033.64 | 1037.02 | 1205.52 | 1.73 | 34.29 | 0.62 | 0.24 | 0.69 | 0.4 | 4481.09
1216.42 | 1018.47 | 1039.47 | 1212.78 | 2.35 | 34.3 | 0.9 | 0.66 | 0.93 | 0.21 | 4487.14
1204.01 | 1032.83 | 1043.87 | 1207.64 | 1.85 | 34.29 | 0.69 | 0.77 | 0.7 | 0.33 | 4488.35
1217.83 | 1048.37 | 1049.19 | 1204.81 | 5.87 | 34.36 | 0.38 | 0.34 | 0.94 | 0.49 | 4520.21
1202.01 | 1043.62 | 1050.99 | 1188.12 | 1.65 | 34.42 | 0.4 | 0.05 | 0.65 | 0.29 | 4484.74
1220.74 | 1034.82 | 1040.8 | 1201.92 | 4.42 | 34.51 | 0.54 | 0.69 | 0.64 | 0.34 | 4498.27
1205.58 | 1040.17 | 1065.97 | 1229.57 | 1.08 | 34.42 | 0.28 | 0.08 | 0.74 | 0.22 | 4541.29
1216.44 | 1039.99 | 1041.84 | 1209.56 | 1.33 | 34.53 | 0.61 | 0.47 | 0.55 | 0.22 | 4507.82
1206.21 | 1046.58 | 1061.68 | 1237.32 | 0.94 | 34.56 | 0.76 | 0.05 | 0.74 | 0.25 | 4551.8
1222.13 | 1042.52 | 1047.23 | 1249.66 | 1.49 | 34.61 | 0.64 | 0.42 | 0.87 | 0.36 | 4561.54
1212.38 | 1049.96 | 1063.46 | 1206.88 | 0.69 | 34.92 | 0.15 | 0.37 | 0.94 | 0.38 | 4532.68
1237.81 | 1044.83 | 1034.68 | 1224.41 | 1.38 | 34.68 | 0.56 | -0.01 | 0.65 | 0.39 | 4541.72
1250.51 | 1035.07 | 1080.08 | 1220.54 | 1.92 | 34.83 | 0.79 | 0.37 | 0.65 | 0.49 | 4586.2
1210.87 | 1043.56 | 1052.39 | 1230.23 | 3.18 | 34.7 | 0.67 | 0.86 | 0.48 | 0.43 | 4537.05
1222 | 1045.97 | 1058.66 | 1230.1 | 2.13 | 34.87 | 0.74 | 0.46 | 0.84 | 0.31 | 4556.74
1222.26 | 1044.3 | 1065.53 | 1211.21 | 1.16 | 34.88 | 0.62 | 0.41 | 0.71 | 0.48 | 4543.3
1230.29 | 1059.04 | 1065.76 | 1229.24 | 1.94 | 34.9 | 0.69 | 0.25 | 0.93 | 0.34 | 4584.33
1227.26 | 1046.21 | 1064.93 | 1215.01 | 1.21 | 34.89 | 0.54 | 0.48 | 0.85 | 0.74 | 4553.42
1215.07 | 1059.7 | 1063.2 | 1229.47 | -0.53 | 34.94 | 0.59 | 0.21 | 0.66 | 0.64 | 4567.45
1231.25 | 1049.49 | 1039.68 | 1229.88 | 0.44 | 35.46 | 1.09 | 0.63 | 0.59 | 0.3 | 4550.3
1205.06 | 1053.59 | 1062.39 | 1222.82 | 1.63 | 35.05 | 0.77 | 0.7 | 0.8 | 0.61 | 4543.86
1216.52 | 1062.01 | 1057.03 | 1226.77 | 1.06 | 33.64 | 0.25 | 0.47 | 0.57 | 0.48 | 4562.33
1232.79 | 1052.74 | 1053.52 | 1226.04 | 0.72 | 35.2 | 0.5 | -0.16 | 0.6 | 0.55 | 4565.09
1227.99 | 1053.72 | 1045.18 | 1235.42 | 0.98 | 35.19 | 0.26 | 0.42 | 0.79 | 0.53 | 4562.31
1238.36 | 1055.68 | 1075.54 | 1236.18 | 0.6 | 35.31 | 0.62 | 0.11 | 0.87 | 0.04 | 4605.76
1223.87 | 1071.54 | 1061.49 | 1235.64 | 0.84 | 35.32 | 0.9 | 0.26 | 0.89 | 0.35 | 4592.54
1229.79 | 1060.37 | 1064.31 | 1233.8 | 1.51 | 35.23 | 0.58 | 0.34 | 0.61 | 0 | 4588.27
1256.18 | 1064.29 | 1070.76 | 1240.98 | 2.03 | 35.34 | 0.38 | 0.6 | 0.64 | 0.63 | 4632.2
1233.73 | 1063.88 | 1064.1 | 1241.56 | 1.26 | 35.37 | 0.53 | 0.54 | 0.7 | 0.69 | 4603.27
1247.71 | 1062.19 | 1058.31 | 1242.65 | 0.98 | 35.43 | 0.58 | 0.48 | 0.6 | 0.61 | 4610.86
1242.76 | 1076.96 | 1092.63 | 1244.07 | 1.51 | 35.39 | 0.52 | 0.2 | 0.75 | 0.33 | 4656.42
1234.32 | 1069.88 | 1073.4 | 1248.37 | -0.58 | 35.49 | 0.55 | 0.55 | 0.82 | 0.22 | 4625.97
1235.88 | 1089.14 | 1092.96 | 1256.54 | 1.67 | 35.54 | 0.14 | 0.2 | 0.85 | 0.66 | 4674.51
1246.99 | 1069.52 | 1076.63 | 1252.62 | 2.21 | 35.6 | 0.42 | 0.41 | 0.51 | 0.5 | 4645.77
1250.04 | 1075.79 | 1081.17 | 1247.46 | 1.05 | 35.82 | 0.38 | 0.55 | 0.63 | 0.37 | 4654.46
1251.96 | 1077.05 | 1071.29 | 1270.14 | 1 | 35.64 | 0.74 | -0.12 | 0.96 | 0.34 | 4670.44
1259.21 | 1069.75 | 1076.57 | 1254.74 | -2.4 | 35.64 | 0.78 | 0.31 | 0.81 | 0.18 | 4660.26
1259.11 | 1075.58 | 1073.91 | 1244.5 | 1.1 | 35.68 | 0.68 | 0.82 | 0.72 | 0.65 | 4653.11
1250.17 | 1070.08 | 1081.44 | 1268.37 | -2.25 | 35.78 | 0.7 | 0.11 | 0.93 | 0.44 | 4670.06
1257.07 | 1076.35 | 1091.93 | 1275 | -0.32 | 35.82 | 0.61 | 0.44 | 0.83 | 0.56 | 4700.35
1258.53 | 1074.24 | 1083.71 | 1260.61 | -0.62 | 35.77 | 0.63 | 0.3 | 0.79 | 0.16 | 4677.09
1261.04 | 1075.38 | 1066.34 | 1249.23 | 0.45 | 35.92 | 0.22 | 0.32 | 0.82 | 0.02 | 4651.99
1263.62 | 1078.76 | 1074.27 | 1276.98 | 1.6 | 35.95 | 0.61 | 0.04 | 0.86 | 0.37 | 4693.63
1259.57 | 1082.24 | 1096.65 | 1269.39 | 0.65 | 36.1 | 0.7 | 0.58 | 0.54 | 0.21 | 4707.85
1262.24 | 1084.34 | 1090.52 | 1275.13 | 1.86 | 36.04 | 0.72 | 0.46 | 0.63 | 0.08 | 4712.24
1265.39 | 1090.97 | 1107.31 | 1276.67 | 0.5 | 35.87 | 0.38 | 0.35 | 0.85 | 0.34 | 4740.35
1253.97 | 1085.64 | 1085.37 | 1267.28 | 0.94 | 36.09 | 0.6 | 0.08 | 0.77 | 0.04 | 4692.25
1284.85 | 1094.53 | 1100.95 | 1268.86 | -2.19 | 36.15 | 0.65 | 0.24 | 0.61 | 0.42 | 4749.19
1261.89 | 1090.39 | 1073.52 | 1270.33 | 0.9 | 36.2 | 0.66 | 0.52 | 0.65 | 0.84 | 4696.13
1265.41 | 1107.29 | 1088.71 | 1282.47 | -3.82 | 36.17 | 0.6 | 0.34 | 0.99 | 0 | 4743.88
1257.78 | 1095.69 | 1084.16 | 1298.38 | 1.12 | 36.24 | 0.63 | 0.73 | 0.77 | 0.4 | 4736.02
1253.5 | 1096.72 | 1086.9 | 1291.35 | -0.27 | 36.16 | 0.56 | 0.46 | 0.79 | 0.39 | 4728.48
1263.56 | 1096.72 | 1058.96 | 1262.3 | 0.56 | 36.13 | 0.26 | 0.48 | 0.61 | 0.08 | 4681.54
1256.89 | 1091.37 | 1084.08 | 1288.71 | 1.18 | 36.25 | 0.59 | 0 | 0.6 | 0.39 | 4721.05
1268.7 | 1100.25 | 1086.57 | 1281.99 | 1.5 | 36.74 | 0.92 | 0.47 | 0.67 | 0.49 | 4737.52
1248.18 | 1096.72 | 1081.79 | 1295.37 | 2.35 | 36.33 | 0.71 | 0.17 | 0.82 | 0.44 | 4722.06
1239.12 | 1114.66 | 1113.71 | 1295.69 | 0.86 | 36.4 | 0.42 | 0.5 | 0.79 | 0.46 | 4763.18
1267.18 | 1101.22 | 1066.65 | 1298.68 | 1.9 | 36.35 | 0.54 | 0.47 | 0.69 | 0.25 | 4733.73
1255.72 | 1092.11 | 1101.4 | 1292.66 | -3.73 | 36.49 | 0.55 | 0.22 | 0.96 | 0.23 | 4741.89
1257.44 | 1100.81 | 1113.18 | 1273.16 | 0.15 | 36.36 | 0.54 | 0.04 | 0.82 | 0.16 | 4744.59
1265.21 | 1096.05 | 1078.2 | 1285.67 | 0.27 | 36.44 | 0.5 | 0.44 | 0.44 | 0.55 | 4725.13
1262.63 | 1092.56 | 1092.6 | 1299.03 | 1.81 | 36.44 | 0.75 | 0.55 | 0.7 | 0.34 | 4746.82
1247.3 | 1103.92 | 1095.92 | 1288.15 | 0.88 | 36.43 | 0.46 | 0.66 | 0.76 | 0.26 | 4735.29
1270.29 | 1107.06 | 1096.11 | 1295.06 | 0.02 | 36.38 | 0.69 | 0.37 | 0.82 | 0.22 | 4768.52
1271.38 | 1106.25 | 1094.45 | 1289.11 | 0.54 | 36.46 | 0.61 | 0.56 | 0.81 | 0.33 | 4761.18
1270.93 | 1106.54 | 1101.6 | 1299.13 | 1.17 | 35.75 | 0.14 | 0.24 | 0.82 | 0.5 | 4778.2
1294.71 | 1109 | 1091.59 | 1289.44 | 0.05 | 36.53 | 0.5 | 0.58 | 0.69 | 0.48 | 4784.73
1278.58 | 1103.4 | 1104.45 | 1304.92 | 0.79 | 37.21 | 0.51 | 0.59 | 0.46 | 0.38 | 4791.35
1285.51 | 1104.16 | 1101.3 | 1324.53 | 0.87 | 36.54 | 0.55 | 0.59 | 0.77 | 0.05 | 4815.5
1281.41 | 1117.39 | 1103.64 | 1302.47 | 0.1 | 36.48 | 0.5 | 0.45 | 0.87 | 0.47 | 4804.91
1285.84 | 1114.14 | 1098.81 | 1303.26 | 0.78 | 36.69 | 0.75 | -0.11 | 0.61 | 0.63 | 4802.05
1274.72 | 1109.69 | 1115.98 | 1311.99 | 4.35 | 36.64 | 0.84 | 0.45 | 1.02 | 0.21 | 4812.39
1290.9 | 1106.73 | 1079.26 | 1288.73 | 0.1 | 36.76 | 0.44 | 0.84 | 0.74 | 0.56 | 4765.62
1259.52 | 1096.9 | 1102.93 | 1302.07 | 3.26 | 36.84 | 0.71 | 0.65 | 0.55 | 0.65 | 4761.42
1285.33 | 1109.42 | 1109.83 | 1290.78 | 0.44 | 36.75 | 0.57 | 0.12 | 0.69 | 0.42 | 4795.36
1285.38 | 1108.34 | 1104.12 | 1297.71 | -1.85 | 36.81 | 0.51 | 0.73 | 0.71 | 0.33 | 4795.54
1297.81 | 1112.69 | 1099.16 | 1310.23 | 0.46 | 36.52 | 0.56 | 0.43 | 0.84 | 0.61 | 4819.88
1310.47 | 1119.24 | 1112.47 | 1308.85 | -0.28 | 36.89 | 0.6 | 0.48 | 0.73 | 0.21 | 4851.04
1294.36 | 1116.26 | 1102.73 | 1310.42 | 0.8 | 37.3 | 0.91 | 0.61 | 0.48 | 0.4 | 4823.77
1282.11 | 1115.39 | 1118.86 | 1297.21 | 0.31 | 36.93 | 0.72 | 1.04 | 0.94 | 0.49 | 4813.57
1292.18 | 1106.89 | 1084.98 | 1305.13 | -10.12 | 36.91 | 0.38 | 0.57 | 0.67 | 0.39 | 4789.19
1288.55 | 1116.73 | 1095.53 | 1299.49 | -0.65 | 37.01 | 0.55 | 0.44 | 0.89 | 0.26 | 4800.3
1298.1 | 1111.64 | 1107.36 | 1310.51 | 7.61 | 37.1 | 0.54 | 0.16 | 0.71 | 0.5 | 4827.61
1299.66 | 1122.14 | 1100.04 | 1316.06 | 0.59 | 37.04 | 0.65 | 0.4 | 0.99 | 0.71 | 4837.91
1313.29 | 1123.26 | 1126.95 | 1312.77 | -0.48 | 37.13 | 0.5 | 0.23 | 0.98 | 0.12 | 4876.28
1299.68 | 1113.49 | 1104.52 | 1300.43 | 0.42 | 37.24 | 0.83 | 0.81 | 0.78 | 0.35 | 4818.13
1275.94 | 1118.82 | 1118.51 | 1318.74 | 0.69 | 37.18 | 0.74 | 0.47 | 0.73 | 0.43 | 4832.01
1303.35 | 1129.75 | 1101.88 | 1303.46 | 0.19 | 37.5 | 0.27 | 0.32 | 0.78 | 0.22 | 4838.44
1309.9 | 1119.93 | 1124.28 | 1298.76 | -0.33 | 37.3 | 0.45 | 0.34 | 0.69 | 0.51 | 4852.88
1305.42 | 1136.44 | 1137.88 | 1325.42 | 0.55 | 37.39 | 0.51 | 0.11 | 0.84 | 0.65 | 4905.17
1300.36 | 1130.11 | 1128.27 | 1324.68 | 0.59 | 37.23 | 0.73 | -0.18 | 0.93 | 0.43 | 4883.42
1301.48 | 1118.3 | 1110.74 | 1318.89 | -2.54 | 37.3 | 0.5 | 0.66 | 0.47 | 0.34 | 4849.41
1298.23 | 1125.23 | 1133.46 | 1326.86 | 0.81 | 37.39 | 0.8 | 0.27 | 0.72 | 0.07 | 4883.78
1300.41 | 1125.77 | 1126.85 | 1323.37 | 5.89 | 37.45 | 0.67 | 0.64 | 1.12 | 0.25 | 4876.41
1315.04 | 1137.3 | 1114.6 | 1309.07 | 0.45 | 37.59 | 0.59 | 0.18 | 0.85 | 0.67 | 4876
1288.5 | 1127.25 | 1130.13 | 1332.6 | 6.64 | 37.72 | 0.72 | 0.45 | 0.47 | 0.72 | 4878.49
1315.24 | 1130.87 | 1160.85 | 1324.42 | -0.07 | 37.73 | 0.64 | 0.71 | 0.7 | 0.1 | 4931.37
1305.28 | 1136.94 | 1136.13 | 1339.42 | 0.44 | 37.8 | 0.63 | 0.44 | 0.96 | 0.37 | 4917.77
1320.22 | 1132.97 | 1142.67 | 1324.99 | 0.44 | 37.03 | 0.9 | 0.57 | 0.85 | 0.39 | 4920.85
1304.32 | 1133.12 | 1139.5 | 1330.5 | 0.64 | 37.9 | 0.68 | 0.45 | 0.69 | 0.61 | 4907.44
1322.78 | 1137.97 | 1137.62 | 1321.47 | 1.06 | 39.66 | 0.1 | 0.67 | 0.92 | 0.28 | 4919.85
1332.86 | 1139.99 | 1134.8 | 1337.15 | 0.99 | 37.97 | 0.45 | 0.06 | 0.64 | 0.07 | 4944.8
1361.14 | 1147.54 | 1152.9 | 1344.06 | 0.57 | 38.61 | 0.65 | 0.27 | 0.76 | 0.61 | 5005.65
1326.61 | 1144.12 | 1142.55 | 1338.11 | 0.55 | 38 | 0.64 | 0.6 | 0.82 | 0.5 | 4951.39
1320.43 | 1135.3 | 1131 | 1345.24 | 3.14 | 38.01 | 0.48 | 0.42 | 0.6 | 0.46 | 4931.97
1321.65 | 1139.82 | 1144.85 | 1342.61 | 0.25 | 38.09 | 0.67 | 0.13 | 0.74 | 0.34 | 4948.93
1346.41 | 1161.43 | 1144.15 | 1348.64 | 3.32 | 38.08 | 0.39 | 0.52 | 0.71 | 0.39 | 5000.64
1329.45 | 1145.73 | 1129.17 | 1345.2 | 0.77 | 38.15 | 0.76 | 0.07 | 0.85 | 0.79 | 4949.56
1343.1 | 1160.29 | 1153.23 | 1342.77 | 0.95 | 38.27 | 0.6 | 0.59 | 0.71 | 0.7 | 4999.39
1327.25 | 1146.7 | 1140.9 | 1345.72 | 0.88 | 38.2 | 0.51 | 0.57 | 0.61 | 0.14 | 4960.57
1338.23 | 1142.19 | 1136.8 | 1342.84 | 1.82 | 38.27 | 0.47 | 0.6 | 0.87 | 0.3 | 4960.06
1338.83 | 1163.32 | 1156.76 | 1357.19 | 1.33 | 38.3 | 0.44 | 0.27 | 0.85 | 0.47 | 5016.1
1342.95 | 1154.41 | 1145.53 | 1345.95 | 0.72 | 38.35 | 0.57 | 0.19 | 0.7 | 0.51 | 4988.84
1340.41 | 1159.99 | 1163.09 | 1358.1 | 0.85 | 37.56 | 0.66 | 0.33 | 1.02 | 0.39 | 5021.59
1348 | 1155.07 | 1151.37 | 1341.75 | 1.06 | 38.37 | 0.52 | 0.82 | 0.7 | 0.79 | 4996.18
1322.72 | 1171.99 | 1163.41 | 1362.49 | 2.78 | 38.44 | 0.81 | 0.2 | 0.74 | 0.3 | 5020.6
1344.24 | 1156.02 | 1169.04 | 1377.64 | 1.28 | 38.52 | 0.64 | 0.3 | 0.62 | 0.27 | 5046.94
1344.09 | 1160.85 | 1168.1 | 1364.09 | 8.39 | 38.49 | 0.61 | 0.58 | 0.78 | 0.48 | 5037.13
1347.34 | 1162.2 | 1147.1 | 1378.64 | 1.6 | 38.54 | 0.36 | 0.7 | 0.84 | 0.86 | 5035.28
1326.92 | 1164.83 | 1160.56 | 1372.36 | 0.44 | 38.58 | 0.63 | 0.42 | 0.63 | 0.61 | 5024.67
1348.86 | 1173.28 | 1168.41 | 1352.99 | 0.64 | 38.64 | 0.6 | 0.38 | 0.77 | 0.12 | 5043.54
1344.88 | 1162.43 | 1155.8 | 1372.26 | 1.56 | 38.71 | 0.61 | 0.56 | 0.87 | 0.29 | 5035.38
1345.91 | 1168.56 | 1169.29 | 1380.17 | 1.05 | 38.98 | 0.77 | 0.42 | 0.75 | 0.8 | 5063.93
1349.35 | 1169.34 | 1166.63 | 1348.73 | 1.43 | 38.71 | 0.82 | 0.53 | 0.82 | 0.59 | 5034.05
1365.48 | 1158.61 | 1138.45 | 1358.9 | 1.34 | 38.6 | 0.35 | 0.39 | 0.84 | 0.51 | 5021.43
1348.39 | 1164.64 | 1149.04 | 1377.45 | 0.49 | 38.8 | 0.63 | 0.12 | 0.87 | 0.79 | 5039.52
1338.1 | 1166.2 | 1158.84 | 1373.98 | -1.6 | 38.85 | 0.55 | 0.6 | 0.47 | 0.43 | 5037.12
1348.11 | 1175.28 | 1183.84 | 1377.16 | 0.98 | 38.92 | 0.82 | 0.53 | 0.91 | 0.09 | 5084.4
1352.01 | 1181.56 | 1162.86 | 1374.84 | 1.19 | 39.02 | 0.32 | 0.53 | 0.65 | 0.33 | 5071.27
1366.13 | 1174.18 | 1151.4 | 1368.94 | 0.28 | 38.98 | 0.53 | 0.61 | 0.84 | 0.87 | 5060.64
1329.1 | 1166.86 | 1165.1 | 1373.48 | 0.8 | 39 | 0.62 | 0.29 | 0.69 | 0.34 | 5034.54
1365.31 | 1178.78 | 1184.83 | 1381.34 | 0.49 | 39.06 | 0.26 | 0.22 | 0.88 | 0.15 | 5110.26
1365.35 | 1171.55 | 1169.3 | 1376.48 | 0.32 | 39.11 | 0.69 | 0.52 | 0.7 | 0.46 | 5082.68
1372.39 | 1170.37 | 1167.74 | 1391.31 | 1.46 | 39.24 | 0.46 | 0.51 | 0.74 | 0.48 | 5101.82
1369.42 | 1178.83 | 1174.17 | 1383.95 | 1.67 | 39.16 | 0.6 | 0.32 | 0.94 | 0.45 | 5106.37
1372.34 | 1186.7 | 1163.94 | 1384.27 | 1.18 | 38.71 | 0.81 | 0.31 | 0.93 | 0.52 | 5107.25
1367.98 | 1181.47 | 1178.66 | 1379.93 | 0.45 | 39.2 | 0.64 | 0.46 | 0.71 | 0.51 | 5108.04
1383.5 | 1185.59 | 1189.38 | 1395.91 | -1.46 | 39.3 | 1 | 0.24 | 0.87 | 0.52 | 5154.38
1380.81 | 1182.37 | 1166.07 | 1371 | 1.91 | 39.29 | 0.74 | 0.19 | 0.77 | 0.25 | 5100.25
1370.43 | 1169.84 | 1164.13 | 1383.26 | 3.36 | 39.4 | 0.52 | 0.29 | 0.66 | 0.71 | 5087.66
1373.56 | 1183.04 | 1169.95 | 1399.22 | 1.61 | 39.4 | 0.69 | 0.65 | 0.91 | 0.36 | 5125.77
1386.96 | 1184.26 | 1182.5 | 1394.64 | -4.16 | 39.43 | 0.71 | 0.51 | 1.08 | 0.4 | 5148.36
1380.91 | 1182.35 | 1185.42 | 1398.42 | 0.91 | 39.49 | 0.39 | 0.19 | 0.8 | 0.41 | 5147.1
1377.14 | 1176.3 | 1180.92 | 1405.3 | 2.39 | 39.57 | 0.57 | 0.53 | 0.87 | 0.45 | 5139.67
1387.24 | 1185.73 | 1185.03 | 1393.84 | 0.93 | 39.29 | 0.39 | 0.2 | 0.72 | 0.36 | 5151.84
1388.84 | 1186.82 | 1179.93 | 1399.5 | 2.42 | 39.69 | 0.58 | 0.36 | 0.7 | 0.58 | 5155.09
1381.77 | 1191.82 | 1199.05 | 1410.37 | 1.28 | 39.89 | 0.44 | 0.32 | 0.83 | 0.33 | 5183
1386.83 | 1188.67 | 1176.52 | 1385.09 | 1.17 | 39.77 | 0.63 | 0.75 | 0.79 | 0.31 | 5137.12
1378.86 | 1186.22 | 1146.45 | 1399.23 | 1.79 | 40.05 | 0.28 | 0.66 | 0.88 | 0.43 | 5110.77
1385.34 | 1193.83 | 1191.19 | 1398.52 | 1.27 | 39.75 | 0.69 | 0.18 | 0.71 | 0.7 | 5168.88
1394.62 | 1196.79 | 1202.91 | 1405.55 | 0.45 | 39.69 | 0.95 | 0.65 | 0.87 | 0.13 | 5199.87
1396.58 | 1191.86 | 1176.65 | 1414.38 | 1.64 | 39.88 | 0.62 | 0.76 | 0.8 | 0.71 | 5179.48
1400.67 | 1211.74 | 1195.06 | 1405.57 | -2.26 | 39.78 | 0.62 | 0.33 | 1.13 | 0.44 | 5213.04
1393.76 | 1197.01 | 1193.11 | 1429.91 | 1.06 | 39.9 | 0.63 | 0.36 | 0.72 | 0.62 | 5213.79
1389.59 | 1209.09 | 1199.01 | 1414.45 | -1.82 | 39.95 | 0.74 | 0.36 | 0.81 | 0.36 | 5212.14
1407.4 | 1198.49 | 1162.5 | 1386.57 | 1.4 | 39.72 | 0.66 | 0.79 | 0.76 | 0.28 | 5154.96
1373.87 | 1198.04 | 1199.79 | 1422.22 | 2.22 | 39.98 | 0.45 | 0.23 | 1.11 | 0.4 | 5193.91
1400.83 | 1205.61 | 1213.24 | 1412.23 | 1.75 | 39.81 | 0.81 | 0.44 | 0.48 | 0.4 | 5231.92
1399.24 | 1202.02 | 1198.18 | 1415.43 | 2.03 | 40.13 | 0.69 | 0.82 | 0.85 | 0.32 | 5214.87
1369.61 | 1191.23 | 1198.08 | 1422.09 | 1.52 | 39.83 | 0.58 | 0.6 | 1.07 | 0.54 | 5181.02
1381.69 | 1203.38 | 1207.79 | 1427.61 | 1.6 | 40.12 | 0.85 | -0.3 | 0.87 | 0.12 | 5220.47
1413.33 | 1199.33 | 1210.16 | 1418.88 | -2.76 | 39.98 | 0.41 | 0.88 | 0.75 | 0.39 | 5241.71
1406.3 | 1205.2 | 1207.85 | 1420.92 | 1.95 | 40.16 | 0.61 | 0.46 | 0.84 | 0.84 | 5240.27
1356.23 | 1195.86 | 1203.31 | 1427.2 | -2.78 | 40.13 | 0.64 | 0.56 | 0.65 | 0.53 | 5182.61
1401.11 | 1206.21 | 1206.38 | 1421.68 | 1.63 | 40.21 | 0.5 | 0.4 | 0.71 | 0.18 | 5235.38
1412.16 | 1210.64 | 1207.85 | 1429.09 | 3.71 | 40.27 | 0.5 | 0.77 | 0.99 | 0.28 | 5259.74
1408.1 | 1228.06 | 1202.46 | 1421.94 | 1.32 | 40.28 | 0.05 | 0.31 | 0.98 | 0.34 | 5260.56
1431.39 | 1214.53 | 1206.16 | 1442.76 | 2.21 | 40.35 | 0.75 | 0.34 | 0.78 | 0.49 | 5294.85
1408.72 | 1204.98 | 1195.13 | 1429.24 | 1.64 | 40.48 | 0.43 | 0.46 | 0.93 | 0.33 | 5238.07
1396.74 | 1210.55 | 1214.63 | 1426.18 | 1.85 | 40.36 | 0.55 | 0.18 | 0.83 | 0.37 | 5248.1
1399.55 | 1223.75 | 1216.99 | 1425.13 | 1.4 | 39.84 | 0.5 | 0.54 | 0.63 | 0.44 | 5265.42
1416.86 | 1215.37 | 1213.91 | 1433.39 | 0.99 | 40.56 | 0.66 | -0.14 | 0.73 | 0.24 | 5279.53
1413.34 | 1226.88 | 1216.41 | 1430.91 | -1 | 40.43 | 0.52 | 0.15 | 0.78 | 0.34 | 5287.54
1419.87 | 1220.99 | 1212.82 | 1454.27 | 1.27 | 40.51 | 0.58 | 0.25 | 0.78 | 0.36 | 5307.95
1433.69 | 1221.68 | 1209.93 | 1438.5 | -2.47 | 40.57 | 1.04 | 0.35 | 1 | 0.4 | 5303.8
1427.07 | 1228.35 | 1210.48 | 1438.73 | 1.75 | 40.59 | 0.72 | 0.77 | 0.68 | 0.5 | 5304.63
1440.56 | 1235.82 | 1224.91 | 1432.96 | 3.57 | 40.68 | 0.57 | 0.65 | 1.06 | 0.33 | 5334.24
1423.31 | 1232.09 | 1218.69 | 1426.42 | 2.05 | 40.75 | 0.67 | 0.58 | 0.78 | 0.56 | 5300.51
1436.39 | 1231.67 | 1227.15 | 1448.87 | 1.52 | 40.68 | 0.68 | 0.23 | 0.65 | 0.59 | 5344.07
1427.93 | 1220.68 | 1213.72 | 1450.02 | 1.81 | 40.66 | 1.07 | 0.67 | 0.89 | 0.5 | 5312.35
1430.12 | 1233.56 | 1224.63 | 1442.02 | 1.33 | 40.79 | 0.5 | 0.74 | 0.84 | 0.38 | 5330.33
1424.9 | 1232.81 | 1230.33 | 1447.64 | 2 | 40.79 | 0.93 | 0.39 | 0.87 | 0.26 | 5335.67
1444.37 | 1235.94 | 1229.69 | 1461.09 | 1.72 | 40.87 | 0.55 | 0.87 | 0.69 | 0.12 | 5371.09
1428.94 | 1230.65 | 1221.63 | 1455.51 | -2.57 | 40.88 | 0.45 | 0.72 | 0.98 | 0.43 | 5336.72
1432.51 | 1238.32 | 1200.05 | 1438.65 | 1.32 | 40.89 | 0.64 | 0.18 | 0.87 | 0.68 | 5309.52
1456.13 | 1223.15 | 1211.05 | 1455.22 | 3.76 | 41.04 | 0.73 | 0.63 | 0.57 | 0.54 | 5345.54
1428.81 | 1229.38 | 1220.61 | 1475.2 | 3.08 | 41.04 | 0.72 | 0.78 | 0.71 | 0.94 | 5354
1436.89 | 1232.13 | 1223.62 | 1453.32 | 1.47 | 41.02 | 0.51 | 0.59 | 0.9 | 0.28 | 5345.95
1443.01 | 1229.68 | 1217.33 | 1448.2 | 2.48 | 41.19 | 0.68 | 0.71 | 0.7 | 0.6 | 5338.22
1402.89 | 1229.68 | 1227.94 | 1456.19 | 2.2 | 41.21 | 0.59 | 0.37 | 0.92 | 0.25 | 5316.7
1436.34 | 1227.87 | 1216.05 | 1452.52 | 2.47 | 41.85 | 0.4 | 0.85 | 0.86 | 0.49 | 5332.77
1469.99 | 1246.26 | 1234.32 | 1464.36 | 3.11 | 41.29 | 0.7 | 0.31 | 0.82 | 0.37 | 5414.93
1447.44 | 1257.72 | 1229.06 | 1463.75 | 2.16 | 40.18 | 0.72 | 0.8 | 0.72 | 0.41 | 5397.97
1443.57 | 1242.88 | 1239.35 | 1457.86 | 0.95 | 41.39 | 0.45 | 1.05 | 0.73 | 0.26 | 5383.66
1434.06 | 1253.43 | 1236.2 | 1471.26 | 1.75 | 41.23 | 0.75 | 0.46 | 0.99 | 0.51 | 5394.95
1460.08 | 1247.27 | 1231.9 | 1447.77 | 1.5 | 41.5 | 0.65 | 0.75 | 0.86 | 0.3 | 5387.03
1430.07 | 1231.03 | 1225.05 | 1476.83 | 2.63 | 41.53 | 0.57 | 0.45 | 0.82 | 0.32 | 5362.99
1446.53 | 1256.89 | 1244.82 | 1449.45 | 1.73 | 41.6 | 0.46 | 0.61 | 0.88 | 0.18 | 5397.68
1434.39 | 1242.94 | 1230.34 | 1470.02 | 5.46 | 41.65 | 0.75 | 0.57 | 0.66 | 0.46 | 5377.69
1451.35 | 1252.09 | 1225.8 | 1471.36 | 1.65 | 41.73 | 0.92 | 0.56 | 0.94 | 0.39 | 5400.6
1437.54 | 1252.36 | 1251.24 | 1468.96 | 0.88 | 41.73 | 0.57 | 0.63 | 0.89 | 0.57 | 5410.1
1461.03 | 1239.33 | 1216.28 | 1467.01 | 1.43 | 41.9 | 0.33 | 0.59 | 0.68 | 0.21 | 5383.65
1437.02 | 1248.96 | 1246.33 | 1494.02 | 1.29 | 41.77 | 0.59 | 0.06 | 0.76 | 0.27 | 5426.32
1447.68 | 1248.77 | 1261.61 | 1476.93 | 1.55 | 41.65 | 0.83 | 0.53 | 0.86 | 0.38 | 5434.99
1468.74 | 1256.43 | 1244.52 | 1463.55 | 1.62 | 41.81 | 0.72 | 0.81 | 1.05 | 0.57 | 5433.24
1453.08 | 1248.85 | 1233.87 | 1477.11 | -4.21 | 41.97 | 0.49 | 0.64 | 0.92 | 0.3 | 5412.91
1450.21 | 1259.56 | 1251.46 | 1487.32 | 1.12 | 41.91 | 0.64 | 0.26 | 0.82 | 0.29 | 5448.55
1466.83 | 1248.93 | 1244.68 | 1483.56 | 20.47 | 41.97 | 0.96 | 0.49 | 1.12 | 0.12 | 5444
1467.8 | 1266.24 | 1256.58 | 1499.11 | 2.3 | 41.92 | 0.63 | -0.11 | 0.73 | 0.24 | 5489.72
1467.56 | 1252.14 | 1249.09 | 1493.5 | 3.85 | 42.07 | 0.81 | 0.36 | 0.58 | 0.46 | 5462.29
1465.35 | 1259.12 | 1257.56 | 1474.88 | 1.8 | 42.04 | 0.66 | 0.28 | 0.7 | 0.19 | 5456.91
1477.03 | 1261.8 | 1247.67 | 1482.56 | 2.68 | 42.12 | 0.58 | 0.63 | 0.71 | 0.22 | 5469.06
1474.84 | 1273.95 | 1265.03 | 1505.77 | 2.09 | 42.2 | 0.35 | 0.52 | 0.82 | 0.34 | 5519.6
1464.05 | 1262.03 | 1258.06 | 1490.3 | 2.41 | 42.21 | 0.51 | 0.37 | 0.83 | 0.14 | 5474.44
1479.24 | 1276.64 | 1278.98 | 1503.24 | 1.22 | 42.05 | 0.56 | 0.43 | 0.89 | 0.29 | 5538.11
1473.17 | 1267.1 | 1259.39 | 1490.2 | 2.29 | 42.2 | 0.7 | 0.24 | 0.58 | 0.37 | 5489.86
1455.14 | 1264.84 | 1272.79 | 1501.84 | 1.5 | 42.82 | 1.04 | 0.38 | 1.01 | 0.31 | 5494.61
1486.57 | 1269.26 | 1242.34 | 1490.08 | 1.59 | 42.43 | 0.64 | 0.82 | 0.9 | 0.39 | 5488.26
1483.62 | 1273.98 | 1248.18 | 1495.02 | -0.82 | 42.52 | 0.32 | 0.64 | 0.71 | 0.36 | 5500.81
1477.41 | 1267.51 | 1257.43 | 1515.3 | 1.32 | 42.4 | 0.38 | 0.73 | 0.78 | 0.77 | 5517.65
1486.44 | 1275.22 | 1269.37 | 1506.3 | 2.91 | 42.51 | 0.76 | 0.59 | 0.8 | 0.33 | 5537.33
1482.16 | 1270.9 | 1253.31 | 1509.48 | 1.95 | 42.54 | 0.48 | 0.56 | 0.86 | 0.55 | 5515.84
1478.72 | 1267.88 | 1257.49 | 1503.13 | 1.68 | 42.52 | 0.57 | 0.04 | 0.77 | 0.44 | 5507.22
1486.25 | 1276.29 | 1274.69 | 1510.39 | 1.19 | 42.59 | 0.62 | 0.29 | 0.76 | 0.24 | 5547.61
1486.17 | 1273.63 | 1266.92 | 1502.6 | -0.29 | 42.58 | 0.62 | 0.73 | 0.84 | 0.42 | 5529.32
1486.26 | 1278.45 | 1253.97 | 1511.71 | 2.15 | 43.17 | 0.16 | 0.37 | 0.78 | 0.53 | 5530.4
1500.37 | 1279.07 | 1262.43 | 1520.94 | 2.21 | 42.71 | 0.66 | 0.2 | 0.85 | 0.37 | 5562.8
1493.86 | 1286.91 | 1299.33 | 1517.53 | 2.4 | 43.03 | 0.43 | 0.79 | 0.68 | 0.31 | 5597.63
1495.06 | 1278.92 | 1274.19 | 1509.23 | 1.74 | 42.79 | 0.73 | 0.9 | 0.95 | 0.51 | 5557.41
1490.44 | 1278.89 | 1281.42 | 1521.32 | -2.39 | 42.75 | 0.72 | 0.33 | 0.78 | 0.4 | 5572.07
1491.8 | 1282.3 | 1271.36 | 1521.6 | 1.02 | 42.8 | 0.42 | 0.85 | 0.99 | 0.56 | 5567.07
1486.25 | 1272.23 | 1276.75 | 1517.85 | 2.37 | 42.84 | 0.82 | 0.33 | 0.65 | 0.31 | 5553.08
1491.02 | 1283.64 | 1285.42 | 1533.21 | 1.1 | 42.93 | 0.58 | 0.33 | 0.9 | 0.64 | 5593.3
1504.5 | 1285.69 | 1276.1 | 1516.79 | -0.47 | 42.97 | 0.37 | 0.84 | 0.94 | 0.13 | 5583.08
1503.11 | 1287.42 | 1274.05 | 1526.84 | 1.45 | 42.95 | 1.05 | 0.35 | 0.72 | 0.49 | 5591.42
1486.65 | 1283.58 | 1282.9 | 1517.05 | 2.21 | 43.06 | 0.56 | 0.63 | 0.86 | 0.72 | 5570.19
1509.92 | 1278.57 | 1269.05 | 1519.22 | 1.25 | 42.6 | 0.11 | 0.13 | 0.68 | 0.01 | 5576.76
1504.16 | 1286.74 | 1280.96 | 1513.35 | 2 | 43.1 | 0.66 | 0.23 | 0.72 | 0.41 | 5585.21
1515.23 | 1305.9 | 1292.3 | 1527.46 | 1.76 | 43.48 | 0.35 | 0.32 | 0.85 | 0.72 | 5640.89
1519.4 | 1289.6 | 1284.7 | 1534.72 | 1.61 | 43.04 | 0.68 | 0.18 | 0.67 | 0.46 | 5628.41
1508.24 | 1296.2 | 1295.4 | 1533.33 | 1.04 | 43.24 | 0.76 | 0.64 | 0.9 | 0.48 | 5633.16
1518.31 | 1292.26 | 1264.11 | 1530.71 | 2.65 | 43.22 | 0.7 | 0.83 | 0.78 | 0.59 | 5605.39
1511.42 | 1289.85 | 1293.75 | 1537.08 | 6.68 | 43.15 | 0.56 | 0.51 | 1.07 | 0.14 | 5632.09
1517.65 | 1295.74 | 1297.02 | 1555.01 | 1.64 | 43.37 | 0.83 | 0.46 | 0.81 | 0.8 | 5665.41
1504.91 | 1299.81 | 1296.6 | 1534.02 | 0.44 | 43.35 | 0.75 | 0.26 | 0.98 | 0.32 | 5635.34
1516.35 | 1305.41 | 1311.09 | 1545.12 | 2.06 | 43.37 | 0.79 | 0.75 | 0.87 | 0.86 | 5677.98
1508.2 | 1299.3 | 1300.2 | 1542.14 | 3.42 | 43.42 | 0.64 | 0.41 | 0.98 | 0.49 | 5649.84
1526.96 | 1295.14 | 1292.64 | 1532.83 | 1.47 | 40.88 | 0.43 | 0.3 | 0.63 | -0.09 | 5647.57
1530.32 | 1297.45 | 1293.01 | 1557.64 | 3.18 | 43.46 | 0.85 | 0.59 | 1 | 0.61 | 5678.42
1526.54 | 1302.91 | 1273.04 | 1538.85 | 1.9 | 43.28 | 0.18 | 0.42 | 0.98 | 0.42 | 5641.34
1521.15 | 1298.59 | 1298.82 | 1559.26 | 2.33 | 43.61 | 0.58 | 0.01 | 0.64 | 0.46 | 5677.83
1517.94 | 1301.39 | 1316.92 | 1548.91 | 3.26 | 43.47 | 1.1 | 0.12 | 1.17 | 0.31 | 5685.15
1519.76 | 1311.87 | 1318.77 | 1522.99 | 1.61 | 43.61 | 0.68 | 0.54 | 0.99 | 0.02 | 5673.38
1535.66 | 1312.56 | 1286.81 | 1539.5 | 1.08 | 43.74 | 0.5 | 0.35 | 0.67 | 0.22 | 5674.52
1531.49 | 1313.1 | 1313.6 | 1574.94 | 1.62 | 43.69 | 0.56 | 0.45 | 0.83 | 0.11 | 5733.12
1513.25 | 1314.68 | 1304.89 | 1551.83 | 2.15 | 43.65 | 0.76 | 0.79 | 0.58 | 0.03 | 5684.65
1530.82 | 1310.19 | 1294.46 | 1557.72 | 2.65 | 43.81 | 0.66 | 0.6 | 0.77 | 0.57 | 5693.19
1508.51 | 1311.37 | 1311.57 | 1555.47 | 0.14 | 43.8 | 0.55 | 0.59 | 0.88 | 0.33 | 5686.92
1543.06 | 1305.91 | 1286.83 | 1543.98 | 1.51 | 43.48 | 0.48 | 0.4 | 0.95 | 0.07 | 5679.78
1535.24 | 1311.54 | 1305.28 | 1556.3 | 2.29 | 43.91 | 0.49 | 0.79 | 0.86 | 0.4 | 5708.36
1534.59 | 1321.94 | 1310.65 | 1563.01 | 2.39 | 43.81 | 1 | 0.24 | 0.94 | 0.56 | 5730.18
1546.17 | 1320.97 | 1310.52 | 1551.07 | 1.64 | 44 | 0.51 | 0.76 | 0.8 | 0.5 | 5728.73
1556.18 | 1317.82 | 1321.65 | 1566.83 | 5.15 | 43.89 | 0.58 | 0.63 | 0.92 | 0.51 | 5762.49
1548.4 | 1320.08 | 1303.39 | 1561.92 | 2.36 | 44.11 | 0.61 | 0.62 | 0.87 | 0.91 | 5733.79
1544.71 | 1331.87 | 1322.54 | 1567.73 | 0.86 | 44.11 | 0.69 | 0.4 | 0.74 | 0.53 | 5766.86
1540.83 | 1313.29 | 1299.98 | 1554.88 | 2.18 | 44.17 | 0.46 | 0.88 | 0.96 | 0.5 | 5708.98
1542.15 | 1308.91 | 1303.22 | 1571.86 | 5.2 | 44.23 | 0.67 | 0.73 | 0.62 | 0.61 | 5726.14
1543.06 | 1323.04 | 1329.31 | 1572.09 | 1.39 | 44.2 | 0.39 | 0.02 | 0.81 | 0.02 | 5767.5
1540.22 | 1324.54 | 1312.99 | 1574.24 | -0.62 | 44.3 | 0.59 | 0.43 | 0.79 | 0.19 | 5751.99
1553.98 | 1324.45 | 1332.76 | 1575.17 | 1.43 | 44 | 0.58 | 0.36 | 0.96 | 0.38 | 5786.36
1538.95 | 1324.38 | 1315.94 | 1567.98 | 3.13 | 44.33 | 0.77 | 0.69 | 0.91 | 0.32 | 5747.24
1536.6 | 1339.03 | 1317.45 | 1587.06 | 1.56 | 44.62 | 0.89 | 0.5 | 0.8 | 0.37 | 5780.15
1557.13 | 1328.95 | 1317.76 | 1581.44 | 2.22 | 44.4 | 0.78 | 0.42 | 0.72 | 0.33 | 5785.27
1561.93 | 1329.45 | 1325.3 | 1568.11 | 1.52 | 44.02 | 0.34 | 0.6 | 1.01 | 0.23 | 5784.79
1551.93 | 1331.68 | 1332.57 | 1574.46 | 3.11 | 44.35 | 0.67 | -0.12 | 0.92 | 0.19 | 5790.65
1558.37 | 1334.92 | 1335.32 | 1584.3 | -2.62 | 44.37 | 0.88 | 0.26 | 1.2 | 0.22 | 5812.91
1552.39 | 1335.51 | 1341.87 | 1589.08 | 1.13 | 44.58 | 0.68 | 0.23 | 0.87 | 0.12 | 5818.84
1540.7 | 1335.73 | 1333.44 | 1581.55 | 1.22 | 44.57 | 0.62 | 0.62 | 1.01 | 0.02 | 5791.42
1564.98 | 1334.02 | 1315.79 | 1553.93 | 0.81 | 44.7 | 0.41 | 0.47 | 0.89 | 0.24 | 5768.73
1557.37 | 1329.16 | 1324.61 | 1577.82 | 2.58 | 44.68 | 0.57 | 0.59 | 0.73 | 0.43 | 5788.95
1561.85 | 1336.17 | 1341.79 | 1585.11 | 1.54 | 45.07 | 0.81 | 0.51 | 0.82 | 0.32 | 5824.92
1550.34 | 1339.96 | 1333.08 | 1601.71 | 2.36 | 44.8 | 0.69 | 0.31 | 0.86 | 0.53 | 5825.1
1571.06 | 1340.24 | 1337.24 | 1582.76 | 2.48 | 44.02 | 0.84 | 0.43 | 0.72 | 0.34 | 5831.31
1563.96 | 1340.24 | 1339.12 | 1590.53 | 2.77 | 44.92 | 0.77 | 0.59 | 0.88 | 0.49 | 5833.85
1590.28 | 1342.99 | 1322.56 | 1582.88 | 2.39 | 44.93 | 0.32 | 0.36 | 0.95 | 0.29 | 5838.7
1570.64 | 1340.92 | 1336.81 | 1594.6 | 1.52 | 45.09 | 0.56 | 0.31 | 0.97 | 0.06 | 5842.97
1570.46 | 1327.26 | 1336.04 | 1595.35 | -0.03 | 45.25 | 0.59 | 0.83 | 0.81 | 0.4 | 5829.11
1569.55 | 1341.89 | 1355.09 | 1602.56 | 2.95 | 45.18 | 0.68 | 0.37 | 1 | 0.31 | 5869.09
1579.79 | 1350.52 | 1332.57 | 1602.95 | -1.72 | 45.29 | 0.52 | 0.73 | 0.75 | 0.54 | 5865.84
1580.39 | 1351.41 | 1296.11 | 1594.85 | 1.69 | 45.16 | 0.74 | 0.67 | 0.78 | 0.51 | 5822.76
1565.77 | 1336.05 | 1340.29 | 1598.69 | 3.75 | 45.2 | 0.5 | 0.3 | 0.88 | 0.35 | 5840.8
1582.99 | 1358.32 | 1350.73 | 1598.04 | 2.26 | 45.32 | 0.26 | 0.23 | 0.88 | 0.64 | 5890.08
1565.37 | 1354.26 | 1347.63 | 1597.27 | 1.23 | 45.41 | 0.52 | -0.07 | 1 | 0.34 | 5864.53
1586.38 | 1343.18 | 1326.05 | 1595.07 | 1.4 | 45.06 | 0.97 | 0.63 | 0.8 | 0.23 | 5850.68
1579.91 | 1347.63 | 1348.76 | 1603.12 | 3.28 | 45.46 | 0.74 | 0.34 | 1.12 | 0.45 | 5879.42
1579.45 | 1342.24 | 1339.96 | 1607.11 | 2.78 | 45.26 | 0.61 | 0.33 | 0.78 | 0.29 | 5868.76
1574.45 | 1358.4 | 1352.13 | 1592.07 | 1.1 | 45.47 | 0.7 | 0.33 | 0.97 | 0.17 | 5877.05
1594.54 | 1348.3 | 1344.22 | 1605.5 | -9.21 | 45.88 | 0.46 | 0.38 | 0.78 | 0.54 | 5892.56
1587.32 | 1356.65 | 1357.64 | 1608.06 | 1.89 | 45.59 | 0.64 | 0.05 | 0.85 | 0.41 | 5909.67
1606.11 | 1369.6 | 1356.9 | 1619.34 | 1.48 | 45.66 | 0.71 | 0.59 | 0.76 | 0.46 | 5951.95
1597.22 | 1360.01 | 1352.35 | 1606.11 | 2.39 | 45.64 | 0.68 | 0.42 | 0.77 | 0.31 | 5915.69
1606.5 | 1366.95 | 1351.59 | 1609.29 | 4.27 | 45.68 | 0.44 | 0.74 | 0.79 | 0.4 | 5934.34
1593.52 | 1363.81 | 1326.99 | 1624.57 | 2.03 | 45.74 | 0.65 | 0.64 | 0.86 | 0.6 | 5908.89
1585.18 | 1369.24 | 1363.42 | 1618.7 | 2.15 | 45.8 | 0.73 | 0.45 | 0.92 | 0.54 | 5936.54
1607.52 | 1374.73 | 1371.51 | 1621.84 | 1.95 | 45.82 | 0.16 | 0.47 | 0.97 | 0.34 | 5975.6
1597.59 | 1365.1 | 1362.36 | 1623.79 | 1.6 | 45.87 | 0.4 | 0.83 | 0.87 | 0.34 | 5948.85
1593.26 | 1371.46 | 1351.68 | 1622.83 | 2.21 | 45.79 | 1.09 | 0.32 | 0.87 | 0.23 | 5939.24
1599.04 | 1372.14 | 1365.08 | 1624.92 | 1.6 | 45.9 | 0.58 | 1.3 | 0.92 | 0.26 | 5961.17
1590.71 | 1384.08 | 1359.31 | 1630.89 | -0.11 | 46.14 | 0.82 | 0.84 | 0.99 | 0.44 | 5964.99
1607.88 | 1369.14 | 1379.58 | 1633.04 | 2.21 | 46.03 | 0.65 | 0.23 | 0.75 | 0.31 | 5989.64
1599.2 | 1376.4 | 1363.46 | 1627.76 | -2.25 | 46.05 | 0.97 | 0.42 | 1.08 | 0.34 | 5966.83
1608.84 | 1372.04 | 1356.03 | 1612.48 | 1.59 | 46.15 | 0.45 | 0.82 | 0.84 | 0.71 | 5949.39
1598 | 1362.61 | 1353.4 | 1637.27 | 3.55 | 46.3 | 0.69 | 0.23 | 0.78 | 0.49 | 5951.29
1601.75 | 1376.48 | 1371.29 | 1640.55 | 2.13 | 46.24 | 0.76 | 0.92 | 0.71 | 0.37 | 5990.07
1610.2 | 1373.77 | 1375.69 | 1643.18 | 1.79 | 46.2 | 0.67 | 0.5 | 0.75 | 0.43 | 6002.84
1613.95 | 1365.19 | 1362.33 | 1632.74 | 2.88 | 45.55 | 0.24 | 0.41 | 0.83 | 0.41 | 5974.21
1621.38 | 1381.42 | 1377.08 | 1644.47 | 0.8 | 46.3 | 0.54 | 0.35 | 0.74 | 0.3 | 6024.34
1625.32 | 1382.37 | 1362.25 | 1644.6 | 2.04 | 46.03 | 0.57 | 0.27 | 0.7 | 0.28 | 6014.54
1604.44 | 1381.59 | 1380.11 | 1636.59 | 2.2 | 46.36 | 0.61 | 0.63 | 1.09 | 0.32 | 6002.74
1593.75 | 1396.09 | 1372.57 | 1632.39 | 3.68 | 46.35 | 0.35 | 0.82 | 0.65 | 0.45 | 5994.79
1613.4 | 1385.08 | 1347.46 | 1645.89 | 1.06 | 46.55 | 0.51 | 0.45 | 0.96 | 0.31 | 5991.82
1647.13 | 1380.81 | 1360.87 | 1637.55 | 0.72 | 46.63 | 0.38 | 0.63 | 0.85 | 0.37 | 6026.37
1620.49 | 1390.53 | 1380.66 | 1646.67 | 2.23 | 46.6 | 0.6 | 0.28 | 0.84 | 0.23 | 6038.35
1628.26 | 1381.25 | 1372.78 | 1647.91 | 4.12 | 46.65 | 0.77 | 0.62 | 0.7 | 0.68 | 6030.2
1608.43 | 1369.8 | 1361.18 | 1636.66 | 2.86 | 46.66 | 0.81 | 1.17 | 0.91 | 0.55 | 5976.07
1569.83 | 1340.08 | 1347.04 | 1598.54 | 2.75 | 46.19 | 0.63 | 0.56 | 0.92 | 0.25 | 5855.49
1578.51 | 1348.53 | 1348.02 | 1597.1 | 1.76 | 46.45 | 0.12 | 0.44 | 0.77 | 0.35 | 5872.17
1584.82 | 1345.44 | 1350.34 | 1612.25 | 3.37 | 46.51 | 0.53 | 0.37 | 0.74 | 0.28 | 5892.85
1594.17 | 1354.73 | 1365.14 | 1616.33 | 2.07 | 46.06 | 0.28 | 0.46 | 0.87 | 0.4 | 5930.38
1591.93 | 1354.41 | 1361.25 | 1603.3 | 2.25 | 46.52 | 0.61 | 0.82 | 0.83 | 0.51 | 5910.89
1585.51 | 1364.04 | 1387.66 | 1620.92 | 2.14 | 46.35 | 0.74 | 0.27 | 0.96 | 0.49 | 5958.12
1601.93 | 1354.59 | 1332.2 | 1611.47 | 1.58 | 46.62 | 0.78 | 1 | 0.91 | 0.33 | 5900.18
1603.26 | 1352 | 1343.17 | 1619.03 | 9.32 | 46.77 | 0.4 | 0.83 | 0.54 | 0.49 | 5917.45
1595.68 | 1360.64 | 1372.42 | 1629.66 | 2.94 | 46.68 | 0.61 | -0.03 | 0.7 | -0.08 | 5958.41
1597.33 | 1357.69 | 1371.63 | 1624.97 | 5.83 | 46.77 | 0.7 | 0.61 | 0.77 | 0.41 | 5951.62
1607.41 | 1364.78 | 1361.97 | 1623.07 | 2.28 | 46.73 | 0.68 | 0.75 | 0.9 | 0.42 | 5957.22
1609.1 | 1370.51 | 1377.45 | 1622.62 | 2.54 | 46.82 | 0.68 | -0.04 | 0.79 | 0.49 | 5979.68
1611.47 | 1366.61 | 1360.99 | 1643.7 | 2.41 | 46.78 | 0.58 | 0.57 | 1.03 | 0.52 | 5982.77
1628.36 | 1375.12 | 1383.1 | 1632.87 | 1.69 | 46.83 | 0.86 | 0.79 | 1.02 | 0.59 | 6019.46
1611.5 | 1360.73 | 1371.45 | 1635.24 | 2.54 | 46.84 | 0.54 | 0.68 | 1.18 | 0.36 | 5978.92
1610.96 | 1377.42 | 1379.61 | 1628.37 | 2.06 | 46.85 | 0.66 | 0.32 | 0.85 | 0.79 | 5996.36
1629.41 | 1374.3 | 1367.07 | 1632.41 | 2.24 | 46.95 | 0.61 | 0.66 | 0.7 | 0.43 | 6003.2
1623.82 | 1374.57 | 1375.72 | 1669.93 | 2.04 | 46.96 | 0.69 | 1.15 | 0.88 | 0.64 | 6044.03
1624.24 | 1376.51 | 1394.16 | 1650.29 | 4.61 | 47.07 | 0.89 | 0.3 | 1 | 0.43 | 6045.19
1625.26 | 1384.18 | 1394.49 | 1647.38 | 2.2 | 47.04 | 0.59 | 0.04 | 0.94 | 0.56 | 6051.31
1635.22 | 1381.28 | 1397.86 | 1655.63 | 4.65 | 47.02 | 0.55 | 0.52 | 0.97 | 0.54 | 6070
1626.48 | 1387.27 | 1402.17 | 1652.55 | 2.53 | 47.12 | 0.48 | 0.66 | 0.9 | 0.77 | 6068.46
1617.65 | 1383.21 | 1385.98 | 1640.28 | 2.12 | 47.09 | 0.71 | 0.53 | 0.7 | 0.51 | 6027.12
1618.74 | 1383.99 | 1396.72 | 1639.44 | 2.33 | 47.14 | 0.38 | 0.42 | 0.98 | 0.2 | 6038.88
1631.99 | 1380.58 | 1390.88 | 1646.63 | 1.63 | 47.17 | 0.72 | 0.75 | 0.78 | 0.31 | 6050.08
1623.41 | 1391.21 | 1404.22 | 1662.1 | 2.93 | 46.5 | 0.25 | 0.47 | 0.93 | 0.69 | 6080.93
1627.64 | 1386.22 | 1385.52 | 1677.03 | 1.24 | 47.15 | 0.54 | 0.03 | 0.85 | 0.46 | 6076.41
1639.12 | 1357.75 | 1376.32 | 1653.48 | 2.34 | 47.34 | 0.62 | 0.75 | 0.66 | 0.45 | 6026.67
1631.88 | 1388.61 | 1395.14 | 1664.74 | 2.89 | 47.28 | 0.64 | 0.32 | 0.86 | 0.57 | 6080.37
1648.63 | 1391.25 | 1401.68 | 1662.59 | 10.69 | 47.24 | 0.92 | 0.27 | 0.95 | 0.51 | 6104.14
1647.72 | 1391.8 | 1401.88 | 1665.59 | 2.68 | 47.33 | 0.73 | 0.9 | 0.99 | 0.31 | 6106.98
1634.25 | 1395.4 | 1402.08 | 1666.71 | -0.79 | 47.31 | 0.59 | 0.56 | 0.98 | 0.07 | 6098.44
1642.36 | 1397.4 | 1397.72 | 1684.52 | 2.22 | 47.31 | 0.38 | 0.04 | 0.9 | 0.32 | 6122
1642.57 | 1399.03 | 1401.26 | 1681.73 | 1.02 | 47.47 | 0.55 | 0.6 | 0.71 | 0.58 | 6124.58
1642.23 | 1395.03 | 1397.37 | 1683.08 | 3.11 | 47.47 | 0.58 | 0.7 | 0.84 | 0.13 | 6117.71
1649.47 | 1392.88 | 1394.28 | 1675.64 | 3.04 | 47.5 | 0.55 | 0.27 | 1.06 | 0.46 | 6112.27
1647.8 | 1419.15 | 1424.38 | 1672.35 | 2.12 | 46.71 | 0.3 | 0.27 | 1.07 | 0.49 | 6163.68
1656.51 | 1407.69 | 1403.83 | 1659.98 | 1.88 | 47.58 | 0.41 | 0.91 | 0.95 | 0.33 | 6128.01
1665.7 | 1410.47 | 1415.35 | 1680.47 | 2.78 | 46.77 | 0.84 | 0.37 | 1.39 | 0.45 | 6171.98
1649.92 | 1411.71 | 1418.08 | 1691 | 2.75 | 47.62 | 0.73 | 0.17 | 1.05 | 0.71 | 6170.72
1658.7 | 1420.81 | 1405.49 | 1685.81 | 3.97 | 47.43 | 0.72 | 0.51 | 0.84 | 0.37 | 6170.82
1668.32 | 1409.83 | 1405.33 | 1694.91 | 2.36 | 47.68 | 0.59 | 0.19 | 0.76 | 0.17 | 6178.4
1675.22 | 1412.66 | 1405.01 | 1684.77 | 1.15 | 47.69 | 0.27 | 0.66 | 0.75 | 0.4 | 6177.66
1663.26 | 1416.05 | 1410.72 | 1699.6 | 2.28 | 47.78 | 0.49 | 0.01 | 0.98 | 0.06 | 6189.64
1678.29 | 1414.96 | 1415.85 | 1688.18 | 1.14 | 47.93 | 0.47 | 0.76 | 0.76 | 0.35 | 6197.28
1666.04 | 1419.8 | 1433.52 | 1690.19 | 2.48 | 47.92 | 0.26 | 0.23 | 0.99 | 0.61 | 6209.55
1672.62 | 1420.27 | 1422.5 | 1687.88 | 1.93 | 47.93 | 0.7 | 0.49 | 0.87 | 0.39 | 6203.28
1686.04 | 1415.82 | 1403.32 | 1677.21 | 2.04 | 49.34 | 0.41 | 0.43 | 0.82 | 0.24 | 6182.4
1671.41 | 1410.51 | 1415.84 | 1706.96 | 3.32 | 48.05 | 0.62 | 0.67 | 0.97 | 0.5 | 6204.72
1683.41 | 1424.84 | 1422.33 | 1701.82 | 2.41 | 47.49 | 0.47 | 0.34 | 0.88 | 0.49 | 6232.41
1672.17 | 1422.58 | 1429.41 | 1691.12 | 2.77 | 48.14 | 0.71 | 0.34 | 0.89 | 0.38 | 6215.28
1694.21 | 1416.26 | 1424.77 | 1691.65 | 3.17 | 48.18 | 0.9 | 0.21 | 0.93 | 0.59 | 6226.89
1671.73 | 1427.84 | 1424.58 | 1707.21 | 2.37 | 48.08 | 0.58 | 0.7 | 1 | 0.85 | 6231.37
1658.54 | 1420.8 | 1423.91 | 1706.12 | 5.17 | 48.28 | 0.62 | 0.59 | 0.79 | 0.6 | 6209.37
1681.13 | 1432.77 | 1417.5 | 1681.36 | 2.37 | 48.26 | 0.52 | 0.29 | 0.89 | 0.3 | 6212.76
1677.64 | 1423.14 | 1422.59 | 1702.63 | 1.86 | 48.23 | 0.52 | 0.63 | 0.76 | 0.56 | 6226
1680.09 | 1403.61 | 1413.48 | 1723.95 | 2.93 | 48.26 | 0.56 | 0.49 | 0.95 | 0.61 | 6221.14
1688.88 | 1437.09 | 1439.3 | 1709.78 | 1.88 | 48.31 | 0.67 | 0.62 | 0.83 | 0.52 | 6275.05
1689.91 | 1433.3 | 1427.72 | 1703.77 | 2.39 | 48.49 | 0.91 | 0.83 | 0.86 | 0.27 | 6254.69
1704.23 | 1435.84 | 1433.14 | 1707.01 | 3.21 | 48.37 | 0.59 | 0.78 | 0.94 | 0.46 | 6280.23
1691.19 | 1443.82 | 1453.74 | 1714.67 | 2.34 | 47.19 | 0.55 | 0.39 | 1.2 | 0.41 | 6303.42
1691.24 | 1437.18 | 1433.98 | 1706.72 | 1.66 | 48.49 | 0.56 | 0.85 | 0.91 | 0.51 | 6269.11
1710.87 | 1429.65 | 1434.85 | 1716.21 | 2.48 | 48.43 | 0.26 | 0.63 | 0.87 | 0.31 | 6291.58
1694.5 | 1441.6 | 1422.45 | 1720.91 | 2.7 | 48.61 | 0.62 | 0.67 | 1.04 | 0.64 | 6279.45
1695.34 | 1441.37 | 1444.86 | 1720.92 | 2.97 | 48.57 | 1.01 | 0.35 | 0.94 | 0.19 | 6302.49
1702.74 | 1443.64 | 1435.19 | 1718.03 | 2.13 | 48.68 | 0.7 | 1.2 | 0.89 | 0.76 | 6299.61
1670.51 | 1441.37 | 1437.8 | 1725.54 | 2.99 | 48.72 | 0.81 | 0.35 | 0.98 | 0.33 | 6275.21
1693.83 | 1447.42 | 1443.23 | 1696.18 | 1.8 | 48.78 | 0.05 | 0.53 | 0.84 | 0.02 | 6280.67
1689.56 | 1437.5 | 1434.24 | 1729.03 | 2.66 | 48.82 | 0.74 | 0.28 | 0.75 | 0.47 | 6290.33
1701.21 | 1449.48 | 1445.37 | 1720.43 | 1.86 | 48.73 | 0.84 | 0.45 | 0.95 | 0.83 | 6316.49
1692.34 | 1445.47 | 1447.54 | 1720.71 | 2.44 | 48.98 | 0.66 | 0.76 | 0.91 | 0.44 | 6306.05
1708.87 | 1436.15 | 1427.71 | 1715.71 | 1.71 | 48.79 | 0.74 | 0.38 | 0.88 | 0.17 | 6288.44
1697.08 | 1447.7 | 1443.92 | 1730.1 | 2.51 | 49.07 | 0.7 | 0.94 | 1 | 0.55 | 6318.81
1700.01 | 1448.56 | 1455.65 | 1739.41 | 3.11 | 48.94 | 0.43 | 0.56 | 0.98 | 0.37 | 6343.63
1705.68 | 1449.82 | 1463.86 | 1749.75 | 2.83 | 49.01 | 0.76 | -0.12 | 0.85 | 0.48 | 6369.1
1700.65 | 1453.67 | 1455.15 | 1734.91 | 0.35 | 49 | 0.87 | 0.24 | 0.93 | 0.57 | 6344.39
1709.56 | 1453.44 | 1434.44 | 1733.52 | 2.12 | 49.17 | 0.48 | 0.83 | 0.92 | 0.46 | 6330.96
1710.71 | 1446.34 | 1438.24 | 1739.41 | -0.85 | 49.19 | 0.46 | 0.61 | 0.88 | 0.37 | 6334.7
1707.45 | 1454.3 | 1447.09 | 1752.68 | 2.2 | 49.2 | 0.82 | 0.56 | 0.98 | 0.41 | 6361.51
1711.99 | 1452.6 | 1458.29 | 1739.11 | 3.44 | 49.22 | 0.63 | 0.47 | 0.8 | 0.56 | 6361.99
1712.15 | 1460.68 | 1460.16 | 1727.07 | 2.15 | 49.95 | 0.17 | 0.21 | 0.97 | 0.38 | 6360.07
1709.1 | 1461.67 | 1455.31 | 1744.34 | 2.61 | 49.32 | 0.59 | 0.19 | 0.95 | 0.41 | 6370.42
1724.79 | 1462.65 | 1455.79 | 1746.56 | 1.6 | 48.86 | 0.66 | 0.4 | 0.86 | 0.18 | 6389.79
1710.92 | 1464.45 | 1458.31 | 1744.09 | 1.79 | 49.32 | 0.67 | 0.69 | 1.01 | 0.24 | 6377.76
1703.49 | 1462.76 | 1451.56 | 1748.39 | 2.61 | 49.4 | 0.64 | 0.54 | 0.99 | 0.45 | 6366.19
1710.3 | 1467.17 | 1472.08 | 1733.16 | 2.33 | 49.42 | 0.66 | 0.16 | 0.84 | 0.2 | 6382.71
1720.25 | 1478.16 | 1462.08 | 1747.38 | 7.25 | 49.32 | 0.46 | 0.73 | 0.97 | 0.51 | 6407.87
1721.25 | 1469.4 | 1462.06 | 1735.81 | 2.81 | 49.47 | 0.68 | 0.29 | 0.94 | 0.33 | 6388.53
1732.81 | 1462.54 | 1455.21 | 1754.76 | 4.66 | 49.58 | 0.73 | 0.34 | 0.86 | 0.38 | 6405.32
1724.92 | 1470.22 | 1464.65 | 1743.22 | 2.25 | 49.56 | 0.79 | 0.25 | 0.87 | 0.13 | 6403.01
1740.94 | 1477.22 | 1466.44 | 1752.05 | 7.02 | 49.63 | 0.88 | 0.48 | 0.9 | 0.27 | 6436.65
1733.6 | 1463.67 | 1456.79 | 1763.84 | 2.62 | 49.69 | 0.43 | 0.81 | 0.88 | 0.58 | 6417.9
1728.65 | 1471.5 | 1473.4 | 1759.87 | 0.7 | 49.67 | 0.62 | 0.59 | 1.02 | 0.29 | 6433.42
1730.55 | 1465.48 | 1454.59 | 1743.55 | 2.33 | 49.4 | 0.75 | 0.62 | 0.71 | 0.39 | 6394.17
1710.72 | 1466.53 | 1461.04 | 1751.72 | 3.17 | 49.82 | 0.55 | 0.51 | 0.93 | 0.37 | 6390.01
1725.47 | 1485.98 | 1471.17 | 1751.22 | 1.6 | 50.01 | 0.53 | 0.38 | 0.8 | 0.43 | 6433.85
1720.57 | 1477.05 | 1475.25 | 1760.71 | 1.9 | 49.94 | 0.68 | 0.25 | 0.98 | 0.12 | 6433.58
1731.69 | 1490.07 | 1462.48 | 1763.19 | 1.81 | 49.84 | 0.84 | 0.6 | 1.05 | 0.34 | 6447.44
1748.63 | 1481.96 | 1466.05 | 1776.13 | 1.92 | 49.92 | 0.67 | 0.78 | 1.09 | 0.66 | 6472.76
1710.46 | 1485.16 | 1475.71 | 1766.93 | 3.34 | 50.04 | 0.85 | 0.66 | 1.09 | 0.12 | 6438.26
1742.53 | 1482.88 | 1445.96 | 1750.61 | 1.47 | 50.01 | 0.5 | 0.9 | 0.99 | 0.29 | 6421.98
1725.18 | 1477.09 | 1468.22 | 1768.52 | 4.13 | 50.05 | 0.49 | 0.4 | 0.94 | 0.36 | 6439.01
1741.89 | 1475.49 | 1471.99 | 1751.47 | 1.9 | 50.16 | 0.55 | 0.87 | 0.84 | 0.07 | 6440.84
1723.98 | 1485.17 | 1483.25 | 1779.5 | 1.4 | 50.11 | 0.71 | 0.65 | 0.89 | 0.22 | 6471.91
1749.57 | 1486.34 | 1468.51 | 1766.45 | 1.8 | 49.49 | 0.05 | 0.3 | 1.38 | 0.51 | 6470.87
1741.59 | 1487.67 | 1475.3 | 1778.86 | 1.04 | 50.27 | 0.58 | 0.14 | 1.08 | 0.55 | 6483.42
1748.92 | 1490.44 | 1473.53 | 1765.1 | 1.77 | 51 | 0.4 | 0.51 | 0.62 | 0.42 | 6477.98
1751.68 | 1488.56 | 1481.89 | 1780.05 | 2.73 | 50.27 | 0.47 | 0.41 | 0.81 | 0.14 | 6502.18
1759.58 | 1497.91 | 1489.41 | 1773.63 | -2.44 | 50.49 | 0.47 | 0.64 | 0.75 | 0.23 | 6520.53
1754.4 | 1489.11 | 1480.75 | 1779.98 | 2.17 | 50.48 | 0.59 | 0.04 | 0.9 | 0.34 | 6504.25
1751.78 | 1496.16 | 1486.84 | 1774.95 | 2.36 | 50.42 | 0.54 | 0.62 | 0.79 | 0.46 | 6509.72
1751.27 | 1492.75 | 1492.07 | 1796.4 | 1.61 | 50.48 | 0.4 | 0.46 | 0.78 | 0.27 | 6532.49
1747.48 | 1503.84 | 1484.86 | 1784.21 | -0.34 | 50.59 | 0.55 | 0.64 | 1.03 | 0.37 | 6520.39
1767.34 | 1494.41 | 1487.95 | 1793.89 | 1.68 | 50.57 | 0.65 | 0.65 | 0.96 | 0.86 | 6543.58
1750.93 | 1506.15 | 1497.21 | 1793.43 | 3.68 | 50.6 | 0.78 | 0.23 | 0.94 | 0.41 | 6547.73
1760.7 | 1472.91 | 1475.88 | 1788.56 | 2.18 | 51.22 | 0.6 | 0.77 | 0.82 | 0.44 | 6498.06
1753.45 | 1498.92 | 1483.56 | 1789.14 | 1.9 | 50.74 | 0.71 | 0.07 | 0.8 | 0.42 | 6525.07
1784.63 | 1507.71 | 1466.65 | 1784.4 | 2.46 | 51.48 | 0.88 | 0.79 | 1.01 | 0.43 | 6543.39
1767.61 | 1504.83 | 1489.7 | 1790.23 | 1.89 | 50.94 | 0.54 | 0.53 | 1.06 | 0.5 | 6552.38
1759.65 | 1494.36 | 1489.47 | 1794.88 | 1.18 | 50.7 | 0.82 | 0.42 | 1.11 | 0.17 | 6538.36
1776.54 | 1507.56 | 1481.2 | 1793.41 | 1.98 | 51.01 | 0.63 | 0.99 | 0.89 | 0.54 | 6558.71
1756.08 | 1502.45 | 1501.31 | 1795.99 | 0.58 | 51.14 | 0.41 | 0.61 | 0.57 | 0.46 | 6555.82
1762.27 | 1508.86 | 1514.15 | 1796.75 | 2.35 | 51.04 | 0.74 | -0.01 | 0.91 | 0.13 | 6582.04
1780.42 | 1516.19 | 1495.48 | 1801.8 | 3.35 | 51.1 | 0.73 | 0.81 | 0.86 | 0.45 | 6593.88
1769.97 | 1510.42 | 1519.59 | 1810.79 | 1.58 | 51.23 | 0.54 | 0.4 | 0.93 | 0 | 6610.76
1784.57 | 1508.09 | 1491.16 | 1790.28 | 2.37 | 51.23 | 0.61 | 0.56 | 0.93 | 0.13 | 6574.11
1773.88 | 1522.51 | 1510.69 | 1833.15 | 2.44 | 51.17 | 0.33 | 0.38 | 1.04 | 0.43 | 6640.23
1786.52 | 1508.48 | 1495.34 | 1803.23 | 1.29 | 51.25 | 0.6 | 0.6 | 0.92 | 0.15 | 6593.56
1773.13 | 1512.39 | 1493.2 | 1798.17 | 2.28 | 50.84 | 0.77 | 0.68 | 0.84 | 0.34 | 6576.89
1761.12 | 1512.89 | 1507.36 | 1813.52 | 3.18 | 51.34 | 0.79 | 0.19 | 0.99 | 0.52 | 6594.89
1780.33 | 1509.28 | 1505.15 | 1800.77 | 1.86 | 51.39 | 0.92 | 0.33 | 1.06 | 0.34 | 6595.54
1787.73 | 1523.46 | 1514.47 | 1829.15 | 1.91 | 51.38 | 0.69 | 0.46 | 0.98 | 0.1 | 6654.81
1771.31 | 1518.84 | 1495.65 | 1806.84 | 5.02 | 51.39 | 0.43 | 0.62 | 0.6 | 0.4 | 6592.65
1772.92 | 1521.12 | 1507.82 | 1802.14 | 2.58 | 51.47 | 0.69 | 0.16 | 0.85 | 0.21 | 6604
1790.82 | 1517.99 | 1502.63 | 1806.94 | 1.17 | 51.45 | 0.51 | 0.75 | 1.09 | 0.22 | 6618.38
1787.69 | 1520.35 | 1511.77 | 1825.59 | 1.9 | 51.59 | 0.69 | 0.27 | 0.9 | 0.14 | 6645.4
1767.37 | 1527.28 | 1506.96 | 1809.72 | 2.48 | 51.59 | 0.59 | 0.71 | 1.06 | 0.48 | 6611.32
1784.55 | 1534.25 | 1533.52 | 1823.03 | 1.47 | 51.53 | 0.5 | 0.36 | 1.19 | 0.31 | 6675.35
1793.79 | 1527.15 | 1502.01 | 1807.82 | 1.89 | 51.57 | 0.47 | 0.91 | 0.93 | 0.32 | 6630.76
1796.17 | 1523.26 | 1526.15 | 1823.58 | 2.51 | 51.44 | 0.35 | 0.58 | 1.01 | 0.59 | 6669.16
1804.24 | 1529.17 | 1513.22 | 1810.3 | 1.45 | 51.7 | 0.69 | 0.24 | 0.86 | 0.31 | 6656.92
1795.49 | 1540.79 | 1511 | 1814.02 | 2.28 | 51.31 | 0.42 | 0.47 | 1.05 | 0.4 | 6661.3
1312.7 | 1072.41 | 1184.84 | 1396.14 | 1.83 | 54.1 | -1.36 | 0.59 | 0.67 | 0.16 | 4966.09
713.91 | 572.52 | 440.58 | 608.47 | 3.64 | 63.01 | 0.64 | 0.21 | 0.65 | 0.29 | 2335.48
571.88 | 460.55 | 470.48 | 582.79 | 2.7 | 65.06 | 0.47 | 0.32 | 0.61 | -0.33 | 2085.69